## 소재x지퍼
SEASON | FABRIC TYPE | VENDOR | FACTORY | MAIN.NO | 원단 업체명 | 원단명 | 혼용율 | 후가공 | 중량 | 지퍼사양 | ISSUE | 조합문제 | REMARK | 타입 | 혼용율 | 후가공 | 스트레치 | 중량 | 원단 코드 | 지퍼 코드 | 알람 메시지
25SS | 다이마루 | 노브랜드 | PUKU2 | 3ATRB0151 | FUHUI | WALTER | 89% Cotton, 11% Polyester(Sorona) | Bio-Polish | 325 | SBS_VS_#3 2-WAY O/E TRIANGLE TEETH_MLB RECTANGULAR | 지퍼 웨이브 | X |  | K | CS | AF | Lv 2 | Lv 4
25SS | 다이마루 | 노브랜드 | NBVO3F | 3FOPB0353 | KIS | FRESHVENT | 84% Nylon, 16% Polyurethane | WR | 96 | SBS_VS_#3 C/E TRIANGLE TEETH_MLB RECTANGULAR | 지퍼 꿀렁거림 하단 뻗침 | O |  | K | NX | WR | Lv 3 | Lv 2 | K-NX-WR-Lv 3-Lv 2 | VS-#3-CE | ⚠️ [파동 주의] 신축 원단+지퍼: 꿀렁임(웨이브) 및 이새 몰림 위험
25SS | 다이마루 | 약진 | YAKJIN VIETNAM | 3FTRB1151 | HONGGANG | LILIAN | 87% Nylon, 13% Spandex | None | 310 | SBS_VS_#3 2-WAY O/E TRIANGLE TEETH_MLB RECTANGULAR | 지퍼 꿀렁임 | O |  | K | NX | ST | Lv 3 | Lv 4 | K-NX-ST-Lv 3-Lv 4 | VS-#3-2WAY | ⚠️ [파동 주의] 신축 원단+지퍼: 꿀렁임(웨이브) 및 이새 몰림 위험
25SS | 우븐 | 기도 | 기도 양곤 | 3FWJV0153 | JUSTSUN | MAGGY | 95% Nylon, 5% Spandex | Piece Dyed + Quick Dry + UV | 120 | SAB_NY_#3 O/E REVERSE_MLB RECTANGULAR_SEMI AUTO | 앞지퍼 꿀렁거림 | O |  | W | NX | FN | Lv 3 | Lv 2 | W-NX-FN-Lv 3-Lv 2 | NY-#3-OE | ⚠️ [파동 주의] 신축 원단+지퍼: 꿀렁임(웨이브) 및 이새 몰림 위험
25SS | 우븐 | 기도 | 기도 양곤 | 3AWJB0153 | DOONLY | RIAN | 90% Nylon, 10% Spandex | WR | 150 | SAB_VS_#3 O/E TRANSPARENT TEETH_MLB RECTANGULAR | 앞지퍼 비리지는 현상 | X |  | W | NX | WR | Lv 3 | Lv 2
25SS | 우븐 | 나디아 | VNC | 3AWJV0151 | 티피나디아 | KIDMILLI | 100% Nylon | Peach + Airo Wash | 142 | SAB_#5 VISLON O/E TRIANGLE TEETH_MLB RECTANGULAR_SEMI AUTO | 앞지퍼 꿀렁거림 | O |  | W | N | AF | Lv 1 | Lv 2 | W-N-AF-Lv 1-Lv 2 | VS-#5-OE | ⚠️ [박지 주의] 초경량 원단: 지퍼 무게에 의한 처짐 및 미어짐 주의
25SS | 우븐 | 나디아 | TMMI | 3AWJB0553 | 티피나디아 | GAVIN | 100% Nylon | WR + Airo Wash + UV | 79 | SAB_#3 VISLON C/E TRIANGLE TEETH_MLB RECTANGULAR_SEMI AUTO | 앞지퍼 꿀렁거림 | O |  | W | N | WR | Lv 1 | Lv 1 | W-N-WR-Lv 1-Lv 1 | VS-#3-CE | ⚠️ [박지 주의] 초경량 원단: 지퍼 무게에 의한 처짐 및 미어짐 주의
25SS | 우븐 | 포마트 | 본공장 | 3FWJV0253 | 씨앤에이원 | ALENA | 100% Nylon | WR + Face Cire | 81 | SAB_#3 METAL O/E NICKEL_MLB TRAPEZOID | 앞지퍼 꿀렁거림 | O |  | W | N | WR | Lv 1 | Lv 2 | W-N-WR-Lv 1-Lv 2 | METAL-#3-OE | ⚠️ [박지 주의] 초경량 원단: 지퍼 무게에 의한 처짐 및 미어짐 주의
25SS | 우븐 | 이토추 | PALMA | 3AWJM0551 | 이토추 | FELICE | 95% Nylon, 5% Spandex | TPU Lamination | 120 | SAB_VS WR_#3 O/E_MLB RECTANGULAR | 앞지퍼 꿀렁거림 | O |  | W | NX | WP | Lv 3 | Lv 2 | W-NX-WP-Lv 3-Lv 2 | VSWR-#3-OE | ⚠️ [파동 주의] 신축 원단+지퍼: 꿀렁임(웨이브) 및 이새 몰림 위험
25SS | 스웨터 | TONGFA | TONGFA | 3FKCB0351 | DONGGUAN TONGFA KNITWEARS CO., LTD. | 25SS 2/32NM C_TONGFA | 100% Cotton | X | 220 | SBS_VS_#3 2-WAY O/E TRIANGLE TEETH_MLB RECTANGULAR | 앞지퍼 꿀렁거림 | O |  | S | C | ST | Lv 1 | Lv 3 | S-C-ST-Lv 1-Lv 3 | VS-#3-2WAY | ⚠️ [파동 주의] 신축 원단+지퍼: 꿀렁임(웨이브) 및 이새 몰림 위험
25SS | 스웨터 | TONGFA | TONGFA | 3FKCV0351 | DONGGUAN TONGFA KNITWEARS CO., LTD. | 25SS 2/40'S MOD/C_TONGFA | 50% Modal, 50% Cotton | X | 452 | SBS_VS_#3 O/E TRIANGLE TEETH_MLB RECTANGULAR | 앞지퍼 꿀렁거림 | X |  | S | CX | ST | Lv 1 | Lv 5
25FW | 다이마루 | ESQUEL | ESQUEL | 3ATRB0554 | ESQUEL | RODEO_DYEING | 90% Cotton, 10% Polyester(Sorona) | Soft Finish | 340 | SBS_VS_#5 2-WAY O/E TRIANGLE TEETH_MLB RECTANGULAR_SEMI AUTO | 앞지퍼 꿀렁거림 | X |  | K | CS | ST | Lv 2 | Lv 4
25FW | 다이마루 | 팬코 | 꽝남 | 3ATRB0454 | JIANANDA | EDWARD | 86% Cotton, 14% Polyester(Sorona) | enzyme wash | 350 | SBS_METAL_#5 2-WAY O/E _MLB RECTANGULAR_SEMI AUTO | 앞지퍼 꿀렁거림 | X |  | K | CS | AF | Lv 2 | Lv 4
25FW | 다이마루 | 팬코 | 꽝남 | 3FTRV0154 | PANKO | RACHEL | 55% Polyester, 37% Cotton, 8% Spandex | Enzyme + Tenter + Compact | 320 | SBS_METAL_#3 2-WAY O/E_MLB TRAPEZOID_SEMI AUTO | 앞지퍼 꿀렁거림 | X |  | K | CX | AF | Lv 3 | Lv 4
25FW | 다이마루 | 팬코 | 꽝남 | 3FTRB1356 | PANKO | OPERA | 92% Polyester, 8% Polyurethane | Brushed | 330 | SBS_VS_#3 2-WAY O/E TRIANGLE TEETH_MLB RECTANGULAR_SEMI AUTO | 앞지퍼 꿀렁거림 | O |  | K | P | AF | Lv 3 | Lv 4 | K-P-AF-Lv 3-Lv 4 | VS-#3-2WAY | ⚠️ [파동 주의] 신축 원단+지퍼: 꿀렁임(웨이브) 및 이새 몰림 위험
25FW | 다이마루 | 노브랜드 | PUKU2 | 3ATRB0154 | NOBLAND | DESTINY_CO-CRE | 83% Cotton, 17% Sorona | Tenter | 360 | SBS_VS_#3 2-WAY O/E TRIANGLE TEETH_MLB RECTANGULAR_SEMI AUTO | 지퍼 꿀렁임 심함 | X |  | K | CS | ST | Lv 2 | Lv 4
25FW | 다이마루 | 한솔 | HANDSOME | 3FTRB0454 | JIANANDA | PANSY | 68% Cotton, 29% Rayon, 3% Spandex | X | 320 | SBS_VS_#3 2-WAY O/E TRIANGLE TEETH_MLB RECTANGULAR_SEMI AUTO | 지퍼 꿀렁임 | X |  | K | CX | ST | Lv 3 | Lv 4
25FW | 다이마루 | 한솔 | HANDSOME | 3FTRB0254 | JIANANDA | PANSY | 68% Cotton, 29% Rayon, 3% Spandex | X | 320 | SBS_VS_#3 2-WAY O/E TRIANGLE TEETH_MLB RECTANGULAR_SEMI AUTO | CF 스티치 퍼커링 | X |  | K | CX | ST | Lv 3 | Lv 4
25FW | 다이마루 | 에이스 | 에이스비나 | 3AFDB0456 | 에이스 | PASSAT_PRINT | 100% Polyester | Tumble + Tenter | 380 | SAB_#5 VISLON O/E TRIANGLE TEETH_MLB TRAPEZOID | 앞 지퍼 퍼커링 / 꿀렁임 | O |  | K | P | AF | Lv 1 | Lv 5 | K-P-AF-Lv 1-Lv 5 | VS-#5-OE | ⚠️ [파동 주의] 신축 원단+지퍼: 꿀렁임(웨이브) 및 이새 몰림 위험
25FW | 우븐 | 기도 | 기도 양곤 | 3FWJV0154 | TAIHUA | MASON | 93% Nylon, 7% Polyurethane | Wicking + Quick Dry + UV | 155 | SAB_NY_#3 O/E REVERSE_MLB RECTANGULAR_SEMI AUTO | 앞지퍼 이새 몰림 | X |  | W | NX | FN | Lv 3 | Lv 2
25FW | 우븐 | 기도 | M GFT | 3ADJB2656 | DOONLY | BANG | 100% Nylon | Cire | 36 | SAB_VS_#5 2-WAY O/E TRIANGLE TEETH_MLB RECTANGULAR_SEMI AUTO | 지퍼 꿀렁임 | X |  | W | N | WR | Lv 1 | Lv 1
25FW | 우븐 | 기도 | KORACE | 3ADJB1356 | 원창 | LUCA | 100% Nylon(Recycle) | WR + Cire | 59 | SAB_#5 VISLON O/E TRIANGLE TEETH_MLB RECTANGULAR_SEMI AUTO | 앞지퍼 꿀렁임 | X |  | W | N | WR | Lv 1 | Lv 1
25FW | 우븐 | 기도 | KORACE | 3FDJB0556 | 기도산업 | PLANET | 100% Nylon | WR + Lamination | 88 | SAB_VS_#3 O/E TRIANGLE TEETH_MLB RECTANGULAR_SEMI AUTO | 앞 지퍼 꿀렁임 앞 지퍼 따라 몸판 당김 / 이새 몰림 | O |  | W | N | WP | Lv 1 | Lv 2 | W-N-WP-Lv 1-Lv 2 | VS-#3-OE | ⚠️ [파동 주의] 신축 원단+지퍼: 꿀렁임(웨이브) 및 이새 몰림 위험
25FW | 우븐 | 기도 | KORACE | 3ADVB0456 | 원창 | ASTER | 100% Polyester | WR + 2L | 102 | SAB_VS_#5 O/E TRIANGLE TEETH_MLB RECTANGULAR_SEMI AUTO | 지퍼 퍼커링 | X |  | W | P | WR | Lv 1 | Lv 2
25FW | 우븐 | 기도 | OPAL | 3ADVB0256 | 네오드림 | TONY | 100% Polyester | DWR + 2-Layer | 122 | SAB_VS_#5 O/E TRIANGLE TEETH_HOOK | 앞 지퍼 & 가슴지퍼 꿀렁임 | X |  | W | P | WP | Lv 1 | Lv 2
25FW | 우븐 | 기도 | OPAL | 3FDJB0256 | TAIHUA | CLAIR | 100% Nylon | WR + Cire | 80 | SAB_VS_#3 O/E REVERSE_MLB DALH | 지퍼 꿀렁임 지퍼 쪽 몸판 당김 | O |  | W | N | WR | Lv 1 | Lv 1 | W-N-WR-Lv 1-Lv 1 | VS-#3-OE | ⚠️ [박지 주의] 초경량 원단: 지퍼 무게에 의한 처짐 및 미어짐 주의
25FW | 우븐 | 기도 | OPAL | 3FDJM0156 | DOONLY | PRIME_CLASSIC_DTP | 100% Polyester | WR + Print + Cire | 95 | SAB_#5 VISLON O/E TRIANGLE TEETH_MLB RECTANGULAR_SEMI AUTO | 앞 지퍼 꿀렁임 | X |  | W | P | WR | Lv 1 | Lv 2
25FW | 우븐 | 나디아 | VNC | 3AWJV0354 | 영텍스 | JEFF_DTP | 100% Polyester | WR + Print | 148 | SAB_#5 VISLON O/E TRIANGLE TEETH_MLB RECTANGULAR_SEMI AUTO | 앞 지퍼 꿀렁임 | X |  | W | P | WR | Lv 1 | Lv 2
25FW | 우븐 | 나디아 | VNC | 3AWJB9054 | GORETEX | GORE_WIND | 100% Polyester(Recycle) | 2-Layer | 92 | SAB_NY WR_#5 O/E REVERSE_MLB DALH | 앞 지퍼 이새몰림 | X |  | W | P | WP | Lv 1 | Lv 2
25FW | 우븐 | 나디아 | GORI | 3APDB0356 | DOONLY | BANG | 100% Nylon | Cire | 36 | SAB_VS_#5 2-WAY O/E TRIANGLE TEETH_MLB RECTANGULAR_SEMI AUTO | 앞 지퍼 꿀렁임 | X |  | W | N | WR | Lv 1 | Lv 1
25FW | 우븐 | 나디아 | BEEAHN | 3AWJB0554 | TAIHUA | SOPHIA | 100% Polyester | WR | 148 | SAB_NY_#5 O/E REVERSE_MLB DALH | 지퍼 이새 몰림 | X |  | W | P | WR | Lv 1 | Lv 2
25FW | 우븐 | 나디아 | VNC | 3AJPB0154 | 티피나디아 | TYCAN_WASHING | 98% Cotton, 2% Spandex | None | 345 | SAB_#5 METAL O/E NICKEL_MLB RECTANGULAR | 지퍼 꿀렁임 | O |  | W | CX | ST | Lv 3 | Lv 4 | W-CX-ST-Lv 3-Lv 4 | METAL-#5-OE | ⚠️ [파동 주의] 신축 원단+지퍼: 꿀렁임(웨이브) 및 이새 몰림 위험
25FW | 우븐 | 나디아 | TMMI/YNC | 3ADJB2056 | 티피나디아 | LEADER | 100% Polyester | DWR + Lamination | 100 | SAB_#5 VISLON O/E TRIANGLE TEETH_MLB RECTANGULAR_SEMI AUTO | 앞 지퍼 꿀렁임 지퍼 꼬임 | X |  | W | P | WP | Lv 1 | Lv 2
25FW | 우븐 | 나디아 | GORI | 3FDJB2056 | DOONLY | BANG | 100% Nylon | Cire | 36 | SAB_VS_#3 2-WAY O/E TRIANGLE TEETH_MLB RECTANGULAR | 지퍼 꿀렁임 | O |  | W | N | WR | Lv 1 | Lv 1 | W-N-WR-Lv 1-Lv 1 | VS-#3-2WAY | ⚠️ [박지 주의] 초경량 원단: 지퍼 무게에 의한 처짐 및 미어짐 주의
25FW | 우븐 | 나디아 | G&P대성 | 3FDJB0456 | 티피나디아 | HELEN | 95% Nylon, 5% Polyurethane | WR | 84 | SAB_#3 VISLON O/E TRIANGLE TEETH_MLB RECTANGULAR_SEMI AUTO | 지퍼 꿀렁임/찝힘 | X |  | W | NX | WR | Lv 3 | Lv 2
25FW | 우븐 | 나디아 | VNC | 3FDJB4156 | 원창 | LUCA | 100% Nylon(Recycle) | WR + Cire | 59 | SAB_#3 VISLON O/E TRIANGLE TEETH_MLB RECTANGULAR_SEMI AUTO | 앞 지퍼 꿀렁임 | O |  | W | N | WR | Lv 1 | Lv 1 | W-N-WR-Lv 1-Lv 1 | VS-#3-OE | ⚠️ [박지 주의] 초경량 원단: 지퍼 무게에 의한 처짐 및 미어짐 주의
25FW | 우븐 | 나디아 | VNC | 3ADJB0856 | 원창 | LUCA | 100% Nylon(Recycle) | WR + Cire | 59 | SAB_VS_#5 O/E TRIANGLE TEETH_HOOK | 앞 지퍼 꿀렁임 | X |  | W | N | WR | Lv 1 | Lv 1
25FW | 우븐 | 나디아 | BEEAHN | 3ADJB2156 | 원창 | LEICESTER | 100% Polyester | WR + 2L | 88 | SAB_NY_#5 2-WAY O/E REVERSE_MLB RECTANGULAR | 지퍼 옆 비리짐/ 꿀렁임 | O |  | W | P | WR | Lv 1 | Lv 2 | W-P-WR-Lv 1-Lv 2 | NY-#5-2WAY | ⚠️ [파동 주의] 신축 원단+지퍼: 꿀렁임(웨이브) 및 이새 몰림 위험
25FW | 우븐 | 원전 | 인도마트라 | 3ADJV0156 | FNTS | HONEY10 | 100% Polyester | WR | 132 | SAB_#5 VISLON C/E TRIANGLE TEETH_MLB RECTANGULAR_SEMI AUTO | 지퍼 꿀렁임 | X |  | W | P | WR | Lv 1 | Lv 2
25FW | 우븐 | 이토추 | LOTO | 3FDJM0356 | 화수 | VERONA EMBO_DIA | 100% Polyester | Soft Finish | 230 | SAB_#5 VISLON O/E TRIANGLE TEETH_MLB RECTANGULAR_SEMI AUTO | 지퍼 꿀렁임 | X |  | W | P | ST | Lv 1 | Lv 3
25FW | 우븐 | 이토추 | V.V | 3ADJM0856 | 이토추 | VITO_CLASSIC | 100% Polyester | WR 3D Effect | 214 | SAB_#5 VISLON O/E TRIANGLE TEETH_MLB RECTANGULAR_SEMI AUTO | 지퍼 꿀렁임 포켓 지퍼 엣지 보조개 짐 | X |  | W | P | WR | Lv 1 | Lv 3
25FW | 우븐 | 이토추 | PALMA | 3FWJB0454 | SANFU | CHEKI_SOLID | 100% Nylon | Crinkle + WR | 105 | SAB_NY_#3 O/E REVERSE_MLB RECTANGULAR_SEMI AUTO | 사이바 라인 퍼커링 앞 지퍼 퍼커링,이새몰림 | X |  | W | N | WR | Lv 1 | Lv 2
25FW | 우븐 | 이토추 | ECOPEL | 3AJPB0654 | 이토추 | ARTE | 100% Polyurethane | Hydrolysis Resistant | 430 | SAB_#5 METAL C/E NICKEL_MLB RECTANGUL | 앞/뒤 이새 몰림 | X |  | W | S | FN | Lv 4 | Lv 5
25FW | 우븐 | 포마트 | ANH TOAN | 3AWJB0154 | TAIHUA | SOPHIA_LAYER | 100% Polyester | WR + TPU Lamination | 180 | SAB_#5 VISLON O/E TRIANGLE TEETH_MLB RECTANGULAR_SEMI AUTO | 지퍼 꿀렁임 | X |  | W | P | WP | Lv 1 | Lv 3
25FW | 우븐 | 포마트 | MAREEP | 3ADJB0156 | TAIHUA | SIMONE | 100% Nylon | WR + TPU Lamination | 92 | SAB_NY WR_#5 O/E REVERSE_MLB DALH | 앞 지퍼 이새 몰림 | O |  | W | N | WP | Lv 1 | Lv 2 | W-N-WP-Lv 1-Lv 2 | NYWR-#5-OE | ⚠️ [파동 주의] 신축 원단+지퍼: 꿀렁임(웨이브) 및 이새 몰림 위험
25FW | 우븐 | 무브 | 무브비나 | 3ADVB0156 | 원창 | LEICESTER | 100% Polyester | WR + 2L | 88 | SAB_VS WR_#5 O/E TRIANGLE TEETH_MLB DALH | 앞 지퍼 꿀렁임 | 0 |  | W | P | WR | Lv 1 | Lv 2
25FW | 우븐 | 무브 | 무브비나 | 3AJPB0254 | DOONLY | OPRAH | 100% Nylon | None | 140 | SAB_#5 METAL C/E NICKEL_MLB RECTANGULAR | 주머니지퍼 꿀렁거림 앞지퍼 꿀렁거림 | X |  | W | N | ST | Lv 1 | Lv 2
25FW | 우븐 | 무브 | 무브비나 | 3FDJB4056 | 26STORY | HEYNE | 100% Polyurethane | PU Lamination | 160 | SAB_#3 VISLON O/E TRIANGLE TEETH_MLB RECTANGULAR_SEMI AUTO | 지퍼 꿀렁임 | X |  | W | S | WP | Lv 4 | Lv 2
25FW | 스웨터 | TONGFA | TONGFA | 3FKCB0454 | DONGGUAN TONGFA KNITWEARS CO., LTD. | 25FW 2/45NM W/N/AC_TONGFA | 50% Wool, 30% Nylon, 20% Acrylic |  | 586 | SBS_VS_#3 O/E TRIANGLE TEETH_MLB RECTANGULAR | 지퍼 꿀렁임 | X |  | S | N | ST | Lv 1 | Lv 5
26SS | 다이마루 | 팬코 | 꽝남 | 3FTRV1161 | PANKO | SAMUEL | 50% Cotton, 45% Polyester, 5% Polyurethane | Enzyme + Tenter | 305 | SBS_VS_#3 2-WAY O/E TRIANGLE TEETH_MLB RECTANGULAR_SEMI AUTO | 이새몰림 지퍼 짧아서 당김 | X |  | K | CX | AF | Lv 3 | Lv 4
26SS | 다이마루 | 노브랜드 | PUKU2 | 3ATRB0361 | G.CHEMI | SANTOS | 86% Cotton, 14% Polyester(Sorona) | Enzyme + Tenter | 365 | SBS_VS_#5 2-WAY O/E TRIANGLE TEETH_MLB RECTANGULAR_SEMI AUTO | 앞지퍼 이새 몰림 | X |  | K | CS | AF | Lv 2 | Lv 5
26SS | 다이마루 | 노브랜드 | NBVO 2F | 3FTRV1261 | JIANANDA | ISABEL | 73% Cotton, 27% Polyester | Enzyme Wash | 270 | SBS_VS_#3 2-WAY O/E TRIANGLE TEETH_MLB RECTANGULAR_SEMI AUTO | 지퍼 웨이브 | X |  | K | CX | AF | Lv 1 | Lv 4
26SS | 다이마루 | 한솔 | ALL GREEN | 3FTRB1161 | JIANANDA | SELENA | 48% Cotton, 48% Modal, 4% Spandex | Enzyme Wash | 310 | SBS_VS_#3 2-WAY O/E TRIANGLE TEETH_MLB RECTANGULAR_SEMI AUTO | 앞마이 이새몰림 | X |  | K | CX | AF | Lv 3 | Lv 4
26SS | 우븐 | 기도 | KORACE | 3FWJB0363 | SANFU | GOLDFISH | 100% Nylon | Crinkle + WR | 80 | SAB_NY_#3 O/E REVERSE_MLB RECTANGULAR_SEMI AUTO | 지퍼 웨이브 및 상단 휨 지퍼 휘어짐 | X |  | W | N | WR | Lv 1 | Lv 1
26SS | 우븐 | 기도 | KD YANGON | 3AWJB9161 | GORETEX | GORE_STORM | 100% Polyester | 2-Layer | 121 | SAB_NY WR_#5 O/E REVERSE_MLB DALH | 앞지퍼 뻗침, 웨이브 | X |  | W | P | WP | Lv 1 | Lv 2
26SS | 우븐 | 기도 | KORACE | 3FWJB0763 | KIDO | SPARKLE | 100% Nylon | Cire | 74 | SAB_NY_#3 O/E REVERSE_MLB RECTANGULAR_SEMI AUTO | 앞지퍼 웨이브, 이세몰림 | X |  | W | N | WR | Lv 1 | Lv 1
26SS | 우븐 | 기도 | KD YANGON | 3AWJB0361 | TAIHUA | SOPHIA_LAYER | 100% Polyester | WR + TPU Lamination | 180 | SAB_VS_#5 O/E TRIANGLE TEETH_HOOK | 앞지퍼 이새 좌우 다름 | X |  | W | P | WP | Lv 1 | Lv 3
26SS | 우븐 | 원전 | 인도마트라 | 3AWJB0463 | JUSTSUN | CHURROS | 94% Nylon, 6% Spandex | WR | 115 | SAB_NY_#3 O/E REVERSE_MLB DALH | 지퍼 웨이브 / 이새 | X |  | W | NX | WR | Lv 3 | Lv 2
26SS | 우븐 | 이토추 | ECOPEL | 3AJPB0461 | ITOCHU | ANKARA | 100% Polyurethane | Hydrolysis Resistant | 300 | SAB_METAL_#5 O/E_MLB RECTANGULAR | 앞 지퍼 꿀렁임 / 이새 | X |  | W | S | FN | Lv 4 | Lv 4
26SS | 우븐 | 나디아 | TMMI | 3AWJB0563 | TAIHUA | LAYZ | 100% Nylon | WR | 115 | SAB_NY_#3 C/E REVERSE_MLB DALH | 사이드 지퍼 꿀렁임,이새몰림 | X |  | W | N | WR | Lv 1 | Lv 2
26SS | 우븐 | 나디아 | VNC | 3AWJV0363 | DOONLY | MILKY | 100% Nylon | X | 90 | SAB_NY_#3 C/E REVERSE_MLB DALH | 앞지퍼 꿀렁거림 이새몰림 | X |  | W | N | ST | Lv 1 | Lv 2
26SS | 우븐 | 나디아 | VNC | 3FJPB0461 | KIDO | SPARKLE | 100% Nylon | Cire | 74 | SAB_METAL_#3 2-WAY O/E_MLB RECTANGULAR | 앞지퍼 꿀렁임 | O |  | W | N | WR | Lv 1 | Lv 1 | W-N-WR-Lv 1-Lv 1 | METAL-#3-2WAY | ⚠️ [박지 주의] 초경량 원단: 지퍼 무게에 의한 처짐 및 미어짐 주의
26SS | 우븐 | 나디아 | VNC | 3AJPB0161 | NADIA | TOBINI_WASHING | 66% Cotton, 34% Polyester | None | 225 | SAB_METAL_#5 O/E_MLB RECTANGULAR | 앞지퍼 꿀렁임, 이새몰림 | O |  | W | CX | ST | Lv 1 | Lv 3 | W-CX-ST-Lv 1-Lv 3 | METAL-#5-OE | ⚠️ [파동 주의] 신축 원단+지퍼: 꿀렁임(웨이브) 및 이새 몰림 위험
26SS | 우븐 | 나디아 | VNC | 3AJPB0661 | NADIA | TINIAN_WASHING | 98% Cotton, 2% Spandex | None | 325 | SAB_METAL_#5 O/E_MLB RECTANGULAR | 앞지퍼 퍼커링 / 웨이브 (워싱) | O |  | W | CX | ST | Lv 3 | Lv 4 | W-CX-ST-Lv 3-Lv 4 | METAL-#5-OE | ⚠️ [파동 주의] 신축 원단+지퍼: 꿀렁임(웨이브) 및 이새 몰림 위험
26SS | 우븐 | 포마트 | MAREEP | 3FWJV0363 | ONECHANG | TOFFEE | 94% Nylon, 6% Spandex | WR + UV | 87 | SAB_NY_#3 O/E REVERSE_MLB RECTANGULAR_SEMI AUTO | 앞지퍼 웨이브 / 이새 (매직원단) | X |  | W | NX | WR | Lv 3 | Lv 2
26SS | 우븐 | 포마트 | VTN | 3FWJB0163 | JUSTSUN | CHURROS | 94% Nylon, 6% Spandex | WR | 115 | SAB_NY_#3 O/E REVERSE_MLB DALH | 앞지퍼 웨이브 | X |  | W | NX | WR | Lv 3 | Lv 2
26SS | 우븐 | 포마트 | 1공장 | 3FJPB0361 | YOUNGTEXTILE | OTIS | 100% Nylon | WR + Cire | 150 | SAB_METAL_#5 2-WAY O/E_MLB RECTANGULAR | 앞 지퍼 꿀렁임 | O |  | W | N | WR | Lv 1 | Lv 2 | W-N-WR-Lv 1-Lv 2 | METAL-#5-2WAY | ⚠️ [박지 주의] 초경량 원단: 지퍼 무게에 의한 처짐 및 미어짐 주의
26SS | 우븐 | 포마트 | 1공장 | 3AWJB0961 | TAERA | AIRY | 100% Nylon | WR + PA Coating | 38 | SAB_NY_#5 O/E REVERSE_MLB DALH | 앞 지퍼 꿀렁임 | X |  | W | N | WR | Lv 1 | Lv 1
26SS | 스웨터 | OUTIN | OUTIN | 3FKCB0261 | DONGGUAN OUTIN TRADE Co., LTD | 26SS 2/68NM VI/P_OUTIN | 62% Viscose, 38% Polyester |  | 490 | SBS_VS_#3 2-WAY O/E TRIANGLE TEETH_MLB RECTANGULAR | 앞 지퍼 웨이브 | X |  | S | P | ST | Lv 1 | Lv 5

## 디자인x봉제구조
SEASON | FABRIC TYPE | VENDOR | FACTORY | MAIN.NO | 원단 업체명 | 원단명 | 혼용률 | 후가공 | 중량 | 봉제구조 | ISSUE | 조합문제 | REMARK | 타입 | 혼용율 | 후가공 | 스트레치 | 중량 | 원단 코드 | 대분류 | 소분류 | 봉제코드 | 알람 메시지
25SS | 다이마루 | 팬코 | 꽝남 | 3AMTB0351 | 팬코 | MATE | 72% Cotton, 28% Polyester | Enzyme + Tenter | 350 | 재원단 카라 | 카라 놓임 불량 | X |  | K | CX | AF | Lv 1 | Lv 4 |  | NK | SELF
25SS | 다이마루 | ESQUEL | ESQUEL | 3APQV0253 | 팬코 | NUTELLA_U_3도 | 팬코 | 팬코 | 팬코 | 재원단 카라 | 카라 놓임 불량 | X |  | K | S | ST | Lv 1 | Lv 5 |  | NK | SELF
25SS | 다이마루 | ESQUEL | ESQUEL | 3ASPB0653 | 팬코 | MATE | 72% Cotton, 28% Polyester | Enzyme + Tenter | 350 | 테잎 | 사이드포켓 안쪽 테이프 꿀렁임 | X |  | K | CX | AF | Lv 1 | Lv 4 |  | ETC | REG
25SS | 우븐 | 에이스 | ACE VINA | 3FSPB0453 | TEXWINCA | RUSH | 53% Polyester, 38% Modal, 9% Spandex | Bio-Polish | 345 | 바인딩 | 재원단 바인딩 따라 꼬임 | X |  | W | P | AF | Lv 3 | Lv 4 |  | NK | BND
25SS | 다이마루 | 노브랜드 | PUKU2 | 3APTM0151 | JIANANDA | EDWARD | 86% Cotton, 14% Polyester(Sorona) | enzyme wash | 350 | 가이루빠 | 가이루빠 끝 찝힘 | X |  | K | CS | AF | Lv 2 | Lv 4 |  | ST | FL
25SS | 다이마루 | 노브랜드 | NBVO3F | 3ARSB0453 | KIS | FRESHVENT | 84% Nylon, 16% Polyurethane | WR | 96 | 라글란 | 라글란 이새몰림 | X |  | K | NX | WR | Lv 3 | Lv 2 |  | DTL | RGL
25SS | 다이마루 | 노브랜드 | NBVO3F | 3AMTV0851 | 원창 | DIAK | 85% Nylon, 15% Polyurethane | WR | 151 | 라운드 포켓 | 사이드포켓 입구 늘어남 | O | 곡선주머니 + 3M테이프 | K | NX | WR | Lv 3 | Lv 2 | K-NX-WR-Lv 3-Lv 2 | PKT | REG | PKT-REG | ⚠️ [포켓/하중 주의] 얇거나 신축성 있는 원단: 포켓 입구 벌어짐 및 처짐 방지 공정 필수 | `
25SS | 다이마루 | 한솔 | HANDSOME | 3FOPV0353 | 한솔 | AUDREY | 54% Polyester, 41% Cotton, 5% Spandex | Tenter | 285 | 플라켓 | 플라켓 꼬임, 벌어짐 | X |  | K | CX | ST | Lv 3 | Lv 4 |  | DTL | PLK
25SS | 다이마루 | 약진 | YAKJIN VIETNAM | 3FTRB1151 | HONGGANG | LILIAN | 87% Nylon, 13% Spandex | None | 310 | 재원단 카라 | 카라 놓임 불량 | X |  | K | NX | ST | Lv 3 | Lv 4 |  | NK | SELF
25SS | 다이마루 | 약진 | YAKJIN VIETNAM | 3FLGB0151 | HONGGANG | VIVIANA | 69% Nylon, 31% Elastane | Peach Finish | 220 | 가이루빠 | 뒤 요크 이새 몰림 | X |  | K | NX | AF | Lv 1 | Lv 3 |  | ST | FL
25SS | 다이마루 | 약진 | YAKJIN VIETNAM | 3ASPB1353 | FUHUI | PEPSI | 44% Rayon, 41% Nylon, 9% Modal, 6% Spandex | Bio-Polish | 215 | 사이드포켓 | 사이드 포켓 입구 꼬임 | X |  | K | NX | AF | Lv 3 | Lv 3 |  | PKT | REG
25SS | 다이마루 | 약진 | YAKJIN VIETNAM | 3ASPB1253 | FUHUI | TYLER | 84% Cotton, 16% Polyester(Sorona) | Bio-Polish | 300 | 패치포켓 | 뒤 사각포켓 비리짐 | X |  | K | CS | AF | Lv 2 | Lv 4 |  | PKT | REG
25SS | 다이마루 | 약진 | YAKJIN VIETNAM | 3APTB0951 | FUHUI | TYLER | 84% Cotton, 16% Polyester(Sorona) | Bio-Polish | 300 | 카고포켓 | 후다 안 덮힘 | X |  | K | CS | AF | Lv 2 | Lv 4 |  | PKT | CGO
25SS | 다이마루 | 약진 | YAKJIN VIETNAM | 3FOPH0153 | JIANANDA | GRACE | 13.8% Cotton, 84% Polyester, 2.2% Spandex | Enzyme Wash | 240 | 단추 | 앞 단작 꿀렁임 | X |  | K | CX | AF | Lv 3 | Lv 3 |  | ETC | REG
25SS | 우븐 | 기도 | 기도 양곤 | 3AWJB0153 | DOONLY | RIAN | 90% Nylon, 10% Spandex | WR | 150 | 소매 플랩 | 소매 플랩 엣지 꿀렁임 | O | 소매 플랩 구조를 | W | NX | WR | Lv 3 | Lv 2 | W-NX-WR-Lv 3-Lv 2 | ETC | FLP | ETC-FLP | ⚠️ [포켓/하중 주의] 얇거나 신축성 있는 원단: 포켓 입구 벌어짐 및 처짐 방지 공정 필수
[13 empty] | 불량으로 볼수 있을까? | #N/A |  | ST |  |  |  | ETC | REG
25SS | 우븐 | 기도 | 기도 양곤 | 3AWJB0153 | DOONLY | RIAN | 90% Nylon, 10% Spandex | WR | 150 | 후다 | 주머니 절개선 비리짐 | X |  | W | NX | WR | Lv 3 | Lv 2 |  | ETC | FLP
25SS | 우븐 | 기도 | 기도 빈 | 3FJPB0251 | 기도 | AVELLA | 100% Polyurethane | PU Lamination + Tumble | 385 | 재원단 카라 | 카라 놓임 불량 | X |  | W | S | WP | Lv 4 | Lv 5 |  | NK | SELF
25SS | 우븐 | 기도 | 기도 양곤 | 3ASMB0353 | KIS | FRESHVENT | 84% Nylon, 16% Polyurethane | WR | 96 | 구찌 | 구찌 퍼커링 | X |  | W | NX | WR | Lv 3 | Lv 2 |  | ETC | WLT
25SS | 우븐 | 기도 | KORACE | 3FSMB0253 | 대웅 | MOJITTO | 87% Nylon, 13% Polyurethane | WR | 134 | 재원단 바인딩 | 바인딩 따라 꼬임 | X |  | W | NX | WR | Lv 3 | Lv 2 |  | NK | SELF
25SS | 우븐 | 나디아 | BEEAHN | 3AWJB0751 | 티피나디아 | LOGAN | 100% Nylon | DWR + PU Coating | 138 | 플라켓 | 플라켓 김 | X |  | W | N | WP | Lv 1 | Lv 2 |  | DTL | PLK
25SS | 우븐 | 나디아 | VNC | 3AWJV0253 | 티피나디아 | PURY | 100% Nylon | WR + Fabric Wash + UV | 70 | 구찌 | 구찌 퍼커링 | X |  | W | N | WR | Lv 1 | Lv 1 |  | ETC | WLT
25SS | 우븐 | 나디아 | VNC | 3AWJV0151 | 티피나디아 | KIDMILLI | 100% Nylon | Peach + Airo Wash | 142 | 후다 | 사이드 포켓 입구 꼬임 | X |  | W | N | AF | Lv 1 | Lv 2 |  | ETC | FLP
25SS | 우븐 | 나디아 | TMMI | 3ASMB0753 | TAIHUA | WAIKIKI | 100% Nylon | WR + UV | 126 | 1/4"스티치 | 전체 패널 퍼커링 | X |  | W | N | WR | Lv 1 | Lv 2 |  | ST | QTR
25SS | 우븐 | 원전 | 인도마트라 | 3AJPV0351 | 원창 | CLINT | 100% Nylon | WR + Calender | 158 | 소매패널 | 소매 패널 꿀렁거림 | O | 소매패널+파이핑 | W | N | WR | Lv 1 | Lv 2 | W-N-WR-Lv 1-Lv 2 | ETC | REG | ETC-REG | ⚠️ [포켓/하중 주의] 얇거나 신축성 있는 원단: 포켓 입구 벌어짐 및 처짐 방지 공정 필수
25SS | 우븐 | 원전 | 인도마트라 | 3FSMB0353 | 원창 | DIAK | 85% Nylon, 15% Polyurethane | WR | 151 | 카고포켓 | 아웃포켓 상태 불량 | X |  | W | NX | WR | Lv 3 | Lv 2 |  | PKT | CGO
25SS | 우븐 | 원전 | 인도마트라 | 3ASMV0753 | JUSTSUN | DASH | 95% Nylon, 5% Spandex | None | 150 | 카고포켓 | 후다 엣지 뒤집힘 | X |  | W | NX | ST | Lv 3 | Lv 2 |  | PKT | CGO
25SS | 우븐 | 원전 | 인도마트라 | 3ASMV0753 | JUSTSUN | DASH | 95% Nylon, 5% Spandex | None | 150 | 카고포켓 | 후다 몸판 밀림 | X |  | W | NX | ST | Lv 3 | Lv 2 |  | PKT | CGO
25SS | 우븐 | 원전 | 인도마트라 | 3ASMV0753 | JUSTSUN | DASH | 95% Nylon, 5% Spandex | None | 150 | 뎅고 | 뎅고 들림 | X |  | W | NX | ST | Lv 3 | Lv 2 |  | ETC | REG
25SS | 우븐 | 원전 | 인도마트라 | 3ASMV0753 | JUSTSUN | DASH | 95% Nylon, 5% Spandex | None | 150 | 1/4"스티치 | 전체 씸 퍼커링 | X |  | W | NX | ST | Lv 3 | Lv 2 |  | ST | QTR
25SS | 우븐 | 포마트 | MAREEP | 3FWJB0151 | TAIHUA | SOPHIA_LAYER | 100% Polyester | WR + TPU Lamination | 180 | 플라켓 | 플라켓 상태 불량 | X |  | W | P | WP | Lv 1 | Lv 3 |  | DTL | PLK
25SS | 우븐 | 포마트 | MAREEP | 3AWPV0251 | JUSTSUN | CHORE | 96% Nylon, 4% Spandex | WR | 224 | 아웃포켓 | 아웃포켓 상태 불량 | X |  | W | NX | WR | Lv 3 | Lv 3 |  | PKT | REG
25SS | 우븐 | 무브 | 무브비나 | 3AJPV0251 | FENG YIN | LYON | 23% Wool, 41% Polyester, 36% Acrylic | Needling + Shearing + Steaming | 370 | 재원단 카라 | 카라 놓임 불량 | X |  | W | S | ST | Lv 1 | Lv 5 |  | NK | SELF
25SS | 데님 | AMGMV | AMGMV | 3ADKM0551 | ADVANCE DENIM | QA017-53 | 100% Cotton | Desizing | 10.5 | 재원단 카라 | 카라 놓임 불량 | X |  | D | C | ST | Lv 1 | Lv 1 |  | NK | SELF
25SS | 데님 | AMGMV | AMGMV | 3ADPB0153 | 주식회사 에이엠지엠브이 | #5972 | 84% Cotton, 13% Polyester, 3% Rayon | X | 11.5 | 뒷요크 | 요크 꼬임 | X |  | D | CX | ST | Lv 1 | Lv 1 |  | DTL | REG
25SS | 데님 | SHUNTEX | SHUNTEX | 3ADRV0151 | ADVANCE DENIM | QE499V8-2 | 100% Cotton | Desizing | 9.3 | 재원단 카라 | 카라 놓임 불량 | X |  | D | C | ST | Lv 1 | Lv 1 |  | NK | SELF
25SS | 데님 | SHUNTEX | SHUNTEX | 3FDKV0151 | ADVANCE DENIM | QA352V8-11 | 100% Cotton | X | 11.7 | 재원단 카라 | 카라 놓임 불량 | X |  | D | C | ST | Lv 1 | Lv 1 |  | NK | SELF
25SS | 데님 | BLUE | BLUE | 3ADRM0151 | ADVANCE DENIM | QT1010E1-27 | 100% Cotton | Desizing | 10.1 | 재원단 카라 | 카라 놓임 불량 | X |  | D | C | ST | Lv 1 | Lv 1 |  | NK | SELF
25SS | 데님 | BLUE | BLUE | 3ADRM0151 | ADVANCE DENIM | QT1010E1-27 | 100% Cotton | Desizing |  | 재원단 카라 | 카라 놓임 불량 | X |  | D | C | ST | Lv 1 |  |  | NK | SELF
25SS | 다이마루 | 노브랜드 | NBVO 2F | 3AHDB0751 | 노브랜드 | CUBA_DYEING | 100% Cotton | Bleach | 330 | 스티치 | 가이루빠 보플 | O | 워싱 후 가이루빠 필링 | K | C | ST | Lv 1 | Lv 4 | K-C-ST-Lv 1-Lv 4 | ST | REG | ST-REG | ⚠️ [워싱/절개 변형] 워싱·탈색 공정 시 절개/요크 꿀렁임 및 스티치 보풀(필링) 주의
25FW | 다이마루 | 노브랜드 | NBVO 3F | 3AJPV0154 | JIANANDA | VANESSA | 87% Cotton, 11% Nylon, 2% Polyurethane | Enzyme Wash | 420 | 파이핑 | 카라 파이핑&재원단카라 | X |  | K | NX | AF | Lv 3 | Lv 5 |  | ETC | PIP
25FW | 다이마루 | 노브랜드 | NBVO 2F | 3APTV0254 | NOBLAND | DESTINY | 83% Cotton, 17% Sorona | Tenter | 360 | 수소 스티치 | 수소스티치 간격 불규칙함 | X |  | K | CS | ST | Lv 2 | Lv 4 |  | ST | BLD
25FW | 다이마루 | 한솔 | HANDSOME | 3FTRB0454 | JIANANDA | PANSY | 68% Cotton, 29% Rayon, 3% Spandex | X | 320 | 요크 | 요크라인 셔링 & 퍼커링 | X |  | K | CX | ST | Lv 3 | Lv 4 |  | DTL | REG
25FW | 우븐 | 기도 | JASON | 3AWPV0554 | TAIHUA | MASON | 93% Nylon, 7% Polyurethane | Wicking + Quick Dry + UV | 155 | 파이핑 | 와끼 파이핑 당김 | O |  | W | NX | FN | Lv 3 | Lv 2 | W-NX-FN-Lv 3-Lv 2 | ETC | PIP | ETC-PIP | ⚠️ [포켓/하중 주의] 얇거나 신축성 있는 원단: 포켓 입구 벌어짐 및 처짐 방지 공정 필수
25FW | 우븐 | 기도 | 기도 양곤 | 3AWJV0154 | TAIHUA | MASON | 93% Nylon, 7% Polyurethane | Wicking + Quick Dry + UV | 155 | 파이핑 | 절개선 파이핑 당김/퍼커링 | O |  | W | NX | FN | Lv 3 | Lv 2 | W-NX-FN-Lv 3-Lv 2 | ETC | PIP | ETC-PIP | ⚠️ [포켓/하중 주의] 얇거나 신축성 있는 원단: 포켓 입구 벌어짐 및 처짐 방지 공정 필수
25FW | 우븐 | 기도 | 기도양곤 | 3FWJV0154 | TAIHUA | MASON | 93% Nylon, 7% Polyurethane | Wicking + Quick Dry + UV | 155 | 파이핑 | 절개선 파이핑 당김/퍼커링 | O |  | W | NX | FN | Lv 3 | Lv 2 | W-NX-FN-Lv 3-Lv 2 | ETC | PIP | ETC-PIP | ⚠️ [포켓/하중 주의] 얇거나 신축성 있는 원단: 포켓 입구 벌어짐 및 처짐 방지 공정 필수
25FW | 우븐 | 기도 | OPAL | 3ADVB0256 | 네오드림 | TONY | 100% Polyester | DWR + 2-Layer | 122 | 플라켓 | 플라켓 길어서 남고 들뜸/비리짐 | X |  | W | P | WP | Lv 1 | Lv 2 |  | DTL | PLK
25FW | 우븐 | 기도 | OPAL | 3ADVB0256 | 네오드림 | TONY | 100% Polyester | DWR + 2-Layer | 122 | 플라켓 | 플라켓씸 퍼커링지고 이새몰림 | X |  | W | P | WP | Lv 1 | Lv 2 |  | DTL | PLK
25FW | 우븐 | 기도 | OPAL | 3ADVB0256 | 네오드림 | TONY | 100% Polyester | DWR + 2-Layer | 122 | 플라켓 | 앞 지퍼 & 가슴지퍼 꿀렁임 | X |  | W | P | WP | Lv 1 | Lv 2 |  | DTL | PLK
25FW | 우븐 | 나디아 | GORI | 3AWJB0254 | TAIHUA | SOPHIA_LAYER | 100% Polyester | WR + TPU Lamination | 180 | 스티치 | 1/4 스티치 꼬임 | X |  | W | P | WP | Lv 1 | Lv 3 |  | ST | REG
25FW | 우븐 | 나디아 | VNC | 3FJPB0154 | 티피나디아 | TYCAN_WASHING | 98% Cotton, 2% Spandex | None | 345 | 요크 | 등요크씸 꿀렁거림 | O | 늘어나는 원단 + 워싱 | W | CX | ST | Lv 3 | Lv 4 | W-CX-ST-Lv 3-Lv 4 | DTL | REG | DTL-REG | ⚠️ [워싱/절개 변형] 워싱·탈색 공정 시 절개/요크 꿀렁임 및 스티치 보풀(필링) 주의
25FW | 우븐 | 나디아 | VNC | 3AJPB0154 | 티피나디아 | TYCAN_WASHING | 98% Cotton, 2% Spandex | None | 345 | 포켓 | 포케입구 벌어짐 | O | 쌍입술 | W | CX | ST | Lv 3 | Lv 4 | W-CX-ST-Lv 3-Lv 4 | PKT | REG | PKT-REG | ⚠️ [포켓/하중 주의] 얇거나 신축성 있는 원단: 포켓 입구 벌어짐 및 처짐 방지 공정 필수
25FW | 우븐 | 나디아 | VNC | 3AJPB0154 | 티피나디아 | TYCAN_WASHING | 98% Cotton, 2% Spandex | None | 345 | 요크 | 등요크씸 꿀렁거림 | O | 늘어나는 원단 + 워싱 | W | CX | ST | Lv 3 | Lv 4 | W-CX-ST-Lv 3-Lv 4 | DTL | REG | DTL-REG | ⚠️ [워싱/절개 변형] 워싱·탈색 공정 시 절개/요크 꿀렁임 및 스티치 보풀(필링) 주의
25FW | 우븐 | 거림 | 서원 | 3AWPB0154 | TAIHUA | MASON | 93% Nylon, 7% Polyurethane | Wicking + Quick Dry + UV | 155 | 구찌 | 사이드구찌 벌어짐 | X |  | W | NX | FN | Lv 3 | Lv 2 |  | ETC | WLT
25FW | 우븐 | 이토추 | LOTO | 3FDJM0356 | 화수 | VERONA EMBO_DIA | 100% Polyester | Soft Finish | 230 | 구찌 | 구찌 꼬임 | X |  | W | P | ST | Lv 1 | Lv 3 |  | ETC | WLT
25FW | 우븐 | 포마트 | ANHTOAN | 3AWJB0154 | TAIHUA | SOPHIA_LAYER | 100% Polyester | WR + TPU Lamination | 180 | 스티치 | 1/4 스티치 꼬임 | X |  | W | P | WP | Lv 1 | Lv 3 |  | ST | REG
25FW | 우븐 | 포마트 | MAREEP | 3ADJB0156 | TAIHUA | SIMONE | 100% Nylon | WR + TPU Lamination | 92 | 소매지퍼 | 소매지퍼 퍼커링 | X |  | W | N | WP | Lv 1 | Lv 2 |  | ETC | REG
25FW | 우븐 | 포마트 | MAREEP | 3ADJB1556 | 영택스 | ELISON_DTP | 100% Polyester | WR + Print | 147 | 플라켓 | 퍼커링 | X |  | W | P | WR | Lv 1 | Lv 2 |  | DTL | PLK
25FW | 우븐 | 포마트 | MAREEP | 3ADVB0356 | DOONLY | PRIME_DTP | 100% Polyester | WR + Print + Cire | 95 | 플라켓 | 퍼커링 | X |  | W | P | WR | Lv 1 | Lv 2 |  | DTL | PLK
25FW | 우븐 | 기도 | OPAL | 3ADJM1256 | 원창 | ASTER | 100% Polyester | WR + 2L | 102 | 플라켓 | 퍼커링 | X |  | W | P | WR | Lv 1 | Lv 2 |  | DTL | PLK
25FW | 우븐 | 나디아 | GORI | 3ADJB0356 | 티피나디아 | HUNTER | 100% Nylon | WR | 74 | 플라켓 | 퍼커링 | X |  | W | N | WR | Lv 1 | Lv 1 |  | DTL | PLK
25FW | 우븐 | 나디아 | BEEAHN | 3AWJM0154 | BABEI | MAXIMUS_DIA | 100% Polyester | Soft Finish + TPU | 224 | 플라켓 | 퍼커링 | X |  | W | P | WP | Lv 1 | Lv 3 |  | DTL | PLK
25FW | 우븐 | 원전 | HUNGLONG | 3ADJV0356 | DOONLY | VATICAN | 100% Nylon | PA Coating | 137 | 플라켓 | 퍼커링 | X |  | W | N | WR | Lv 1 | Lv 2 |  | DTL | PLK
25FW | 데님 | KING TIDE | KING TIDE | 3LDPB0954 | ADVANCE DENIM | QA808D5-11 | COTTON SPAN | Desizing | 12.6 | 가로절개 | 가로절개선 꿀렁거림 | O | 늘어나는 원단 + 워싱 | D | CX | ST | Lv 3 | Lv 1 | D-CX-ST-Lv 3-Lv 1 | DTL | REG | DTL-REG | ⚠️ [워싱/절개 변형] 워싱·탈색 공정 시 절개/요크 꿀렁임 및 스티치 보풀(필링) 주의
26SS | 다이마루 | 팬코 | 꽝남 | 3FOPV0363 | PANKO | NAOMI | 98% Cotton, 2% Polyurethane | Tenter | 260 | 라글란 | 라글라씸 꿀렁거림 | X |  | K | CX | ST | Lv 3 | Lv 3 |  | DTL | RGL
26SS | 다이마루 | 팬코 | 꽝남 | 3ASPB3563 | PANKO | TREVI | 50% Nylon, 44% Rayon, 6% Polyurethane | Tenter | 270 | 파이핑 | 와끼(파이핑) 꿀렁거림 | O | 몸판-파이핑 축률안맞음 | K | NX | ST | Lv 3 | Lv 4 | K-NX-ST-Lv 3-Lv 4 | ETC | PIP | ETC-PIP | ⚠️ [포켓/하중 주의] 얇거나 신축성 있는 원단: 포켓 입구 벌어짐 및 처짐 방지 공정 필수
26SS | 다이마루 | 노브랜드 | NBVO2F | 3AMTV0161 | JUSTSUN | TINKERBELL | 87% Nylon, 13% Spandex | WR | 128 | 라글란 | 라글라씸 꿀렁거림 | X |  | K | NX | WR | Lv 3 | Lv 2 |  | DTL | RGL
26SS | 다이마루 | 노브랜드 | PHOONGTIN | 3AHDV0261 | G.CHEMI | MATEO | 86% Cotton, 14% Polyester(Sorona) | Enzyme + Tenter | 340 | 수소 스티치 | 수소 스티치 폭 불균형 | X |  | K | CS | AF | Lv 2 | Lv 4 |  | ST | BLD
26SS | 우븐 | 기도 | KIDO | 3AWJB0361 | TAIHUA | SOPHIA_LAYER | 100% Polyester | WR + TPU Lamination | 180 | 가슴포켓 | 가슴 포켓 꼬임 | X |  | W | P | WP | Lv 1 | Lv 3 |  | PKT | REG
26SS | 우븐 | 기도 | KIDO | 3AWJB0361 | TAIHUA | SOPHIA_LAYER | 100% Polyester | WR + TPU Lamination | 180 | 가슴포켓 | 가슴 포켓 꼬임 | X |  | W | P | WP | Lv 1 | Lv 3 |  | PKT | REG
26SS | 우븐 | 기도 | KIDO | 3AWJB0361 | TAIHUA | SOPHIA_LAYER | 100% Polyester | WR + TPU Lamination | 180 | 아웃포켓 | 가슴 포켓 꼬임 | X |  | W | P | WP | Lv 1 | Lv 3 |  | PKT | REG
26SS | 우븐 | 기도 | KIDO | 3AWJB0361 | TAIHUA | SOPHIA_LAYER | 100% Polyester | WR + TPU Lamination | 180 | 아웃포켓 | 가슴 포켓 꼬임 | X |  | W | P | WP | Lv 1 | Lv 3 |  | PKT | REG
26SS | 우븐 | 기도 | KD YANGON | 3AWJB9161 | GORETEX | GORE_STORM | 100% Polyester | 2-Layer | 121 | 스티치 | 앞요크 1/4"ST 퍼커링 | X |  | W | P | WP | Lv 1 | Lv 2 |  | ST | REG
26SS | 우븐 | 거림 | DONGTHO | 3FWPB0161 | TAIHUA | TASTY | 100% Polyester | WR | 180 | 카고포켓 | 카고포켓 불량 | X |  | W | P | WR | Lv 1 | Lv 3 |  | PKT | CGO
26SS | 우븐 | 거림 | DONGTHO | 3FWPB0161 | TAIHUA | TASTY | 100% Polyester | WR | 180 | 뎅고 | 뎅고 불량 | X |  | W | P | WR | Lv 1 | Lv 3 |  | ETC | REG
26SS | 우븐 | 거림 | 서원 | 3AWPB0563 | TAERA | LAVA | 95% Nylon, 5% Spandex | WR + Steam Wash | 150 | 카고포켓 | 카고포켓 불량 | X |  | W | NX | WR | Lv 3 | Lv 2 |  | PKT | CGO
26SS | 우븐 | 원전 | 인도마트라 | 3AWJB0463 | JUSTSUN | CHURROS | 94% Nylon, 6% Spandex | WR | 115 | 아웃포켓 | 아웃포켓/가슴주머니 무거움 | O | 얇은 원단에 아웃포켓&후다 | W | NX | WR | Lv 3 | Lv 2 | W-NX-WR-Lv 3-Lv 2 | PKT | REG | PKT-REG | ⚠️ [포켓/하중 주의] 얇거나 신축성 있는 원단: 포켓 입구 벌어짐 및 처짐 방지 공정 필수
26SS | 우븐 | 원전 | 인도마트라 | 3AWJB0463 | JUSTSUN | CHURROS | 94% Nylon, 6% Spandex | WR | 115 | 가슴주머니 | 아웃포켓/가슴주머니 무거움 | O | 얇은 원단에 아웃포켓&후다 | W | NX | WR | Lv 3 | Lv 2 | W-NX-WR-Lv 3-Lv 2 | ETC | REG | ETC-REG | ⚠️ [포켓/하중 주의] 얇거나 신축성 있는 원단: 포켓 입구 벌어짐 및 처짐 방지 공정 필수
26SS | 우븐 | 이토추 | VV3 | 3AWPB0461 | ITOCHU | RYDER | 98% Nylon, 2% Spandex | WR | 200 | 카고포켓 | 카고 포켓 불량 | X |  | W | NX | WR | Lv 3 | Lv 3 |  | PKT | CGO
26SS | 우븐 | 이토추 | ECOPEL | 3AJPV1061 | ITOCHU | ROSIE | 100% Polyurethane | Hydrolysis Resistant | 380 | 재원단 카라 | 카라 놓임 불량 | X |  | W | S | FN | Lv 4 | Lv 5 |  | NK | SELF
26SS | 우븐 | 이토추 | ECOPEL | 3AJPB0461 | ITOCHU | ANKARA | 100% Polyurethane | Hydrolysis Resistant | 300 | 재원단 카라 | 카라 놓임 불량 | X |  | W | S | FN | Lv 4 | Lv 4 |  | NK | SELF
26SS | 우븐 | 나디아 | VNC | 3AWJB9061 | GORETEX | GORE_TORNADO | 100% Polyester(Recycle) | 3Layer | 138 | 심실링 | 심실리부위 원단 밀림 | X |  | W | P | WP | Lv 1 | Lv 2 |  | ADH | REG
26SS | 우븐 | 나디아 | 대성 | 3ASMB0363 | JUSTSUN | JOLLY | 88% Nylon, 12% Spandex | None | 150 | 카고포켓 | 카고 포켓 불량 | X |  | W | NX | ST | Lv 3 | Lv 2 |  | PKT | CGO

## 소재x부자재
SEASON | FABRIC TYPE | VENDOR | FACTORY | MAIN.NO | 원단 업체명 | 원단명 | 혼용률 | 후가공 | 중량 | 부자재종류 | ISSUE | 조합문제 | REMARK | 타입 | 혼용율 | 후가공 | 스트레치 | 중량 | 원단 코드 | 대분류 | 소분류 | 부자재코드 | 알람 메시지
25SS | 다이마루 | 에이스 | ACE VINA | 3FPTB0251 | TEXWINCA | RUSH | 53% Polyester, 38% Modal, 9% Spandex | Bio-Polish | 345 | PT_EBD_JAQUARD MICRO POLY 45MM | 오비밴드 상단 꿀렁임 | O | 이밴드퀄리티 | K | P | AF | Lv 3 | Lv 4 | K-P-AF-Lv 3-Lv 4 | RIB | EBD | RIB-EBD | ⚠️ [외관 불량] 몸판-요꼬 중량/퀄리티 불일치: 넥 꿀렁임 점검
25SS | 다이마루 | 노브랜드 | NBVO3F | 3AMTV0851 | 원창 | DIAK | 85% Nylon, 15% Polyurethane | WR | 151 | 3M | 파이핑 꿀렁임 | O | 3M테이프 파이핑 | K | NX | WR | Lv 3 | Lv 2 | K-NX-WR-Lv 3-Lv 2 | ACC | FNC | ACC-FNC | ⚠️ [구조 주의] 고신축 원단-기능부속(3M/실리콘): 접착 부위 꿀렁임 및 퍼커링 점검
25SS | 다이마루 | 약진 | YAKJIN VIETNAM | 3APTB1553 | 약진통상 | FANTA | 62% Rayon, 30% Nylon, 8% Spandex | Tenter | 230 | PT_TPE_YOKO SOLID 10MM | 테이프 부위 꼬임 | X |  | K | NX | ST | Lv 3 | Lv 3 |  | RIB | YOKO
25SS | 다이마루 | 약진 | YAKJIN VIETNAM | 3ASPB1253 | FUHUI | TYLER | 84% Cotton, 16% Polyester(Sorona) | Bio-Polish | 300 | 테이프 | 사이드포켓 안쪽 테이프 꿀렁임 | X |  | K | CS | AF | Lv 2 | Lv 4 |  | TRM | TAP
25SS | 우븐 | 원전 | 인도마트라 | 3ASMV0753 | JUSTSUN | DASH | 95% Nylon, 5% Spandex | None | 150 | 뎅고지퍼 | 뎅고지퍼 꿀렁임 | X |  | W | NX | ST | Lv 3 | Lv 2 |  | FST | ZIP
25SS | 우븐 | 포마트 | 본공장 | 3AJPV0451 | TAIHUA | OCTAGON | 100% Nylon | WR + Cire | 139 | 스냅 | 스냅 위치 안맞음 | X |  | W | N | WR | Lv 1 | Lv 2 |  | FST | SNP
25SS | 우븐 | 포마트 | 베트남 BGG | 3ASMB1053 | JUSTSUN | MAGGY | 95% Nylon, 5% Spandex | Piece Dyed + Quick Dry + UV | 120 | 스트링 | 후다 고리 틀어짐 | X |  | W | NX | FN | Lv 3 | Lv 2 |  | TRM | STR
25SS | 우븐 | 이토추 | PALMA | 3AWJM0551 | 이토추 | FELICE | 95% Nylon, 5% Spandex | TPU Lamination | 120 | 심실링 | 심실링 자국 | O | 원단 축률 심한데 심실링 작업 | W | NX | WP | Lv 3 | Lv 2 | W-NX-WP-Lv 3-Lv 2 | ADH | SEA | ADH-SEA | ⚠️ [공정 주의] 코팅 원단-심실링 작업: 원단 수축 및 외관 변형 확인
25SS | 우븐 | 포마트 | 본공장 | 3AJPM0451 | SKYTEX | MARTINA_CLASSIC | 100% Polyester | WR | 117 | 우븐 X 요꼬 | 요꼬-우븐원단 넥 꿀렁거림 | O | 몸판 + 요꼬 퀄리티 안맞음 | W | P | WR | Lv 1 | Lv 2 | W-P-WR-Lv 1-Lv 2 | RIB | YOKO | RIB-YOKO | ⚠️ [외관 불량] 몸판-요꼬 중량/퀄리티 불일치: 넥 꿀렁임 점검
25SS | 우븐 | 포마트 | 본공장 | 3AJPM0451 | SKYTEX | MARTINA_CLASSIC | 100% Polyester | WR | 117 | 딩하오 | 요꼬-우븐원단 넥 꿀렁거림 | O | 몸판 + 요꼬 퀄리티 안맞음 | W | P | WR | Lv 1 | Lv 2 | W-P-WR-Lv 1-Lv 2 | ACC | FNC | ACC-FNC | ⚠️ [이염 주의] 폴리 원단-부자재(팁/라벨): 승화 이염 및 표면 오염 확인
25SS | 우븐 | 에이스 | ACE VINA | 3ARSB0253 | TAIHUA | DANTE | 85% Nylon, 15% Spandex | Wicking + Quick Dry | 160 | 1*1요꼬-(POLY 150D 1합+45/15D 스판 1합 18GG 실리콘가공) | 요꼬-우븐원단 넥 이새몰림 | O | 몸판 + 요꼬 퀄리티 안맞음 | W | NX | FN | Lv 3 | Lv 2 | W-NX-FN-Lv 3-Lv 2 | RIB | YOKO | RIB-YOKO | ⚠️ [외관 불량] 몸판-요꼬 중량/퀄리티 불일치: 넥 꿀렁임 점검
25FW | 다이마루 | 노브랜드 | NBVO3F | 3AMTV1254 | TAIHUA | MASON | 93% Nylon, 7% Polyurethane | Wicking + Quick Dry + UV | 155 | 1*1요꼬-(POLY 150D 1합+45/15D 스판 1합 18GG | 우븐원단 X 요꼬 에리 퍼커링 | O | 몸판 + 요꼬 퀄리티 안맞음 | K | NX | FN | Lv 3 | Lv 2 | K-NX-FN-Lv 3-Lv 2 | RIB | YOKO | RIB-YOKO | ⚠️ [외관 불량] 몸판-요꼬 중량/퀄리티 불일치: 넥 꿀렁임 점검
25FW | 다이마루 | 노브랜드 | NBVO3F | 3AMTV1254 | TAIHUA | MASON | 93% Nylon, 7% Polyurethane | Wicking + Quick Dry + UV | 155 | 실리콘가공) | 우븐원단 X 요꼬 에리 퍼커링 | O | 몸판 + 요꼬 퀄리티 안맞음 | K | NX | FN | Lv 3 | Lv 2 | K-NX-FN-Lv 3-Lv 2 | ACC | FNC | ACC-FNC | ⚠️ [구조 주의] 고신축 원단-기능부속(3M/실리콘): 접착 부위 꿀렁임 및 퍼커링 점검
25FW | 다이마루 | 노브랜드 | NBVO3F | 3AMTB0754 | TAIHUA | COOLATTA | 88% Nylon, 12% Polyurethane | Wicking + Quick Dry | 155 | 요꼬 1X1(POLY 150D 1합+18GG 실리콘 가공) | 우븐원단 X 요꼬 에리 퍼커링 | O | 몸판 + 요꼬 퀄리티 안맞음 | K | NX | FN | Lv 3 | Lv 2 | K-NX-FN-Lv 3-Lv 2 | RIB | YOKO | RIB-YOKO | ⚠️ [외관 불량] 몸판-요꼬 중량/퀄리티 불일치: 넥 꿀렁임 점검
25FW | 다이마루 | 팬코 | 빈증 | 3FPTB1356 | PANKO | OPERA | 92% Polyester, 8% Polyurethane | Brushed | 330 | 테잎 | 와끼 테잎 당김 | X |  | K | P | AF | Lv 3 | Lv 4 |  | TRM | TAP
25FW | 우븐 | 기도 | KORACE | 3ADVB0456 | 원창 | ASTER | 100% Polyester | WR + 2L | 102 | SAB_STP_FLAT SQUARE_RUBBER | 스토퍼 이염 | O |  | W | P | WR | Lv 1 | Lv 2 | W-P-WR-Lv 1-Lv 2 | TRM | FNC | TRM-FNC | ⚠️ [이염 주의] 폴리 원단-부자재(팁/라벨): 승화 이염 및 표면 오염 확인
25FW | 우븐 | 기도 | OPAL | 3ADVB0256 | 네오드림 | TONY | 100% Polyester | DWR + 2-Layer | 122 | AB_ZPP_MLB LOGO #3 | 지퍼풀러 오염 | O |  | W | P | WP | Lv 1 | Lv 2 | W-P-WP-Lv 1-Lv 2 | FST | ZIP | FST-ZIP | ⚠️ [화학 주의] 코팅 원단-금속 부자재 오염 및 박리 위험 확인
25FW | 우븐 | 원전 | 인도마트라 | 3ADJB0956 | 네오드림 | TONY | 100% Polyester | DWR + 2-Layer | 122 | SAB_NY#3-일반 C/E _MLB 스몰로고 고무풀러 | 암홀지퍼 꿀렁거림 | X |  | W | P | WP | Lv 1 | Lv 2 |  | ACC | FNC
25FW | 우븐 | 이토추 | LOTO | 3FDJB0356 | DOONLY | PRIME_DTP | 100% Polyester | WR + Print + Cire | 95 | SAB_ELT_3 RUBBER 6.5MM/15MM | 넥 아일렛 들뜸 | O | 아일렛 크기 | W | P | WR | Lv 1 | Lv 2 | W-P-WR-Lv 1-Lv 2 | ACC | FNC | ACC-FNC | ⚠️ [이염 주의] 폴리 원단-부자재(팁/라벨): 승화 이염 및 표면 오염 확인
26SS | 다이마루 | 노브랜드 | NBVO2F | 3AMTV0161 | JUSTSUN | TINKERBELL | 87% Nylon, 13% Spandex | WR | 128 | 1*1 YOKO 89% Polyester, 9% Nylon, 2% Span (COTNA 150D | 요꼬-우븐원단 넥 이새몰림 | O | 몸판 + 요꼬 퀄리티 안맞음 | K | NX | WR | Lv 3 | Lv 2 | K-NX-WR-Lv 3-Lv 2 | RIB | YOKO | RIB-YOKO | ⚠️ [외관 불량] 몸판-요꼬 중량/퀄리티 불일치: 넥 꿀렁임 점검
26SS | 다이마루 | 노브랜드 | NBVO2F | 3AMTV0161 | JUSTSUN | TINKERBELL | 87% Nylon, 13% Spandex | WR | 128 | 1H+45.15D SPAN 1H 18GG) | 요꼬-우븐원단 넥 이새몰림 | O | 몸판 + 요꼬 퀄리티 안맞음 | K | NX | WR | Lv 3 | Lv 2 | K-NX-WR-Lv 3-Lv 2 | ACC | FNC | ACC-FNC | ⚠️ [구조 주의] 고신축 원단-기능부속(3M/실리콘): 접착 부위 꿀렁임 및 퍼커링 점검
26SS | 다이마루 | 노브랜드 | DHA | 3ATSM0263 | 노브랜드 | CRUSH | 90% Cotton, 10% Spandex | Tenter + Enzyme | 280 | APOLLON_1*1 | 넥 꿀렁거림 | X |  | K | CX | AF | Lv 3 | Lv 4 |  | ACC | FNC
[10 empty] | RIB_TAICANG |  |  |  | #N/A |  | ST |  |  |  | RIB | YOKO
26SS | 다이마루 | 노브랜드 | HANJOO | 3ARSV0163 | JUSTSUN | CHURROS | 94% Nylon, 6% Spandex | WR | 115 | 1*1 YOKO 89% Polyester, 9% Nylon, 2% Span (COTNA 150D | 요꼬X우븐원단 넥 이새몰림 | O | 몸판 + 요꼬 퀄리티 안맞음 | K | NX | WR | Lv 3 | Lv 2 | K-NX-WR-Lv 3-Lv 2 | RIB | YOKO | RIB-YOKO | ⚠️ [외관 불량] 몸판-요꼬 중량/퀄리티 불일치: 넥 꿀렁임 점검
26SS | 다이마루 | 노브랜드 | HANJOO | 3ARSV0163 | JUSTSUN | CHURROS | 94% Nylon, 6% Spandex | WR | 115 | 1H+45.15D SPAN 1H 18GG) | 요꼬X우븐원단 넥 이새몰림 | O | 몸판 + 요꼬 퀄리티 안맞음 | K | NX | WR | Lv 3 | Lv 2 | K-NX-WR-Lv 3-Lv 2 | ACC | FNC | ACC-FNC | ⚠️ [구조 주의] 고신축 원단-기능부속(3M/실리콘): 접착 부위 꿀렁임 및 퍼커링 점검
26SS | 다이마루 | 노브랜드 | HANJOO | 3ARSB0263 | JUSTSUN | TINKERBELL | 87% Nylon, 13% Spandex | WR | 128 | 1*1 YOKO 89% Polyester, 9% Nylon, 2% Span (COTNA 150D | 요꼬-우븐원단 넥 이새몰림 | O | 몸판 + 요꼬 퀄리티 안맞음 | K | NX | WR | Lv 3 | Lv 2 | K-NX-WR-Lv 3-Lv 2 | RIB | YOKO | RIB-YOKO | ⚠️ [외관 불량] 몸판-요꼬 중량/퀄리티 불일치: 넥 꿀렁임 점검
26SS | 다이마루 | 노브랜드 | HANJOO | 3ARSB0263 | JUSTSUN | TINKERBELL | 87% Nylon, 13% Spandex | WR | 128 | 1H+45.15D SPAN 1H 18GG) | 요꼬-우븐원단 넥 이새몰림 | O | 몸판 + 요꼬 퀄리티 안맞음 | K | NX | WR | Lv 3 | Lv 2 | K-NX-WR-Lv 3-Lv 2 | ACC | FNC | ACC-FNC | ⚠️ [구조 주의] 고신축 원단-기능부속(3M/실리콘): 접착 부위 꿀렁임 및 퍼커링 점검
26SS | 우븐 | 거림 | 서원 | 3FSKV0263 | TAIHUA | CRUNCH | 100% Nylon | WR | 91 | LACE TAPE 10MM | 와끼 레이스 부위 꼬임 | O | 테잎 축률 안맞음 | W | N | WR | Lv 1 | Lv 2 | W-N-WR-Lv 1-Lv 2 | ACC | TAP | ACC-TAP | ⚠️ [축률 주의] 우븐-테이프/파이핑: 축률 편차에 의한 봉제선 꼬임 및 퍼커링 확인
26SS | 우븐 | 포마트 | MAREEP | 3FWPV2363 | TAIHUA | GODIVA | 100% Polyester | X | 102 | LS_STR_NYLON SPORTIVE 8MM | 스트링 팁 이염 | O |  | W | P | ST | Lv 1 | Lv 2 | W-P-ST-Lv 1-Lv 2 | TRM | STR | TRM-STR | ⚠️ [이염 주의] 폴리 원단-부자재(팁/라벨): 승화 이염 및 표면 오염 확인
26SS | 우븐 | 포마트 | MAREEP | 3FWPV2363 | TAIHUA | GODIVA | 100% Polyester | X | 102 | + DEEPING TIP | 스트링 팁 이염 | O |  | W | P | ST | Lv 1 | Lv 2 | W-P-ST-Lv 1-Lv 2 | ACC | FNC | ACC-FNC | ⚠️ [이염 주의] 폴리 원단-부자재(팁/라벨): 승화 이염 및 표면 오염 확인
26SS | 우븐 | 포마트 | MAREEP | 3FWPV2363 | TAIHUA | GODIVA | 100% Polyester | X | 102 | 와끼 테잎 | 와끼 테잎부위 퍼커링 | O | 테잎 축률 안맞음 | W | P | ST | Lv 1 | Lv 2 | W-P-ST-Lv 1-Lv 2 | TRM | TAP | TRM-TAP | ⚠️ [축률 주의] 우븐-테이프/파이핑: 축률 편차에 의한 봉제선 꼬임 및 퍼커링 확인
26SS | 우븐 | 포마트 | MAREEP | 3FSMB0563 | JUSTSUN | MAGGY | 95% Nylon, 5% Spandex | Piece Dyed + UV | 120 | 파이핑 | 와끼 파이핑 부위 퍼커링 | O | 파이핑 축률 안맞음 | W | NX | FN | Lv 3 | Lv 2 | W-NX-FN-Lv 3-Lv 2 | TRM | PIP | TRM-PIP | ⚠️ [축률 주의] 우븐-테이프/파이핑: 축률 편차에 의한 봉제선 꼬임 및 퍼커링 확인

## 소재x소재물성
SEASON | FABRIC TYPE | VENDOR | FACTORY | MAIN.NO | 원단 업체명 | 원단명 | 혼용률 | 후가공 | 중량 | 원단 배색 | ISSUE | 조합문제 | REMARK | 타입 | 혼용율 | 후가공 | 스트레치 | 중량 | 원단 코드 | 배색부위 | 배색물성 | 배색코드 | 알람 메시지
25SS | 우븐 | 원전 | 인도마트라 | 3AJPV0351 | 원창 | CLINT | 100% Nylon | WR + Calender | 158 | 100% Polyester | 배색연결부위 퍼커링 | O | 패널 | W | N | WR | Lv 1 | Lv 2 | W-N-WR-Lv 1-Lv 2 | PNL | POLY | PNL-POLY | ✅ [축률 관리] 이염 방지용 폴리 배색: 몸판과의 수축률 편차 최종 확인
25FW | 다이마루 | 노브랜드 | NBVO3F | 3AMTV1254 | TAIHUA | MASON | 93% Nylon, 7% Polyurethane | Wicking + Quick Dry + UV | 155 | 100% Polyester | 배색연결부위 퍼커링 | X |  | K | NX | FN | Lv 3 | Lv 2
25FW | 우븐 | 기도 | 기도 양곤 | 3AWJV0154 | TAIHUA | MASON | 93% Nylon, 7% Polyurethane | Wicking + Quick Dry + UV | 155 | 몸판X배색 | 배색연결부위 퍼커링 | X |  | W | NX | FN | Lv 3 | Lv 2
25FW | 우븐 | 기도 | 기도 양곤 | 3AWJV0154 | TAIHUA | MASON | 93% Nylon, 7% Polyurethane | Wicking + Quick Dry + UV | 155 | 몸판X배색 | 배색연결부위 퍼커링 | X |  | W | NX | FN | Lv 3 | Lv 2
25FW | 우븐 | 나디아 | VNC | 3AJPB1054 | 티피나디아 | TYCAN_WASHING | 98% Cotton, 2% Spandex | None | 345 | 100% Polyurethane | 카라 놓임 불량 | O | 몸판 - 카라 원단 다름 | W | CX | ST | Lv 3 | Lv 4 | W-CX-ST-Lv 3-Lv 4 | COL | ETC | COL-ETC | ⚠️ [물성 상성] 코튼/우븐-레더(ETC): 카라 안착 불량 및 들뜸 위험 (패턴/심지 점검)
25FW | 우븐 | 나디아 | VNC | 3FJPB0154 | 티피나디아 | TYCAN_WASHING | 98% Cotton, 2% Spandex | None | 345 | 100% Cotton | 카라 놓임 불량 | O | 몸판 - 카라 원단 다름 | W | CX | ST | Lv 3 | Lv 4 | W-CX-ST-Lv 3-Lv 4 | COL | COTTON | COL-COTTON | ⚠️ [강도 불일치] 코튼계열-면카라: 형태 유지력 및 꺾임선 점검
25FW | 우븐 | 나디아 | VNC | 3AJPB0154 | 티피나디아 | TYCAN_WASHING | 98% Cotton, 2% Spandex | None | 345 | 100% Polyurethane | 카라 놓임 불량 | O | 몸판 - 카라 원단 다름 | W | CX | ST | Lv 3 | Lv 4 | W-CX-ST-Lv 3-Lv 4 | COL | ETC | COL-ETC | ⚠️ [물성 상성] 코튼/우븐-레더(ETC): 카라 안착 불량 및 들뜸 위험 (패턴/심지 점검)
25FW | 우븐 | 원전 | 인도마트라 | 3ADJV0156 | FNTS | HONEY10 | 100% Polyester | WR | 132 | A/P 14GG 2X1, A 32/2'S + P 75D/PU 70D (굵은 스판사)-딩하오 | 에리 요꼬씸 퍼커링 | X |  | W | P | WR | Lv 1 | Lv 2
25FW | 우븐 | 무브 | 무브비나 | 3AJPB0954 | TAIHUA | OCTAGON | 100% Nylon | Cire | 135 | 14GG 2X1, A 32/2'S + P 75D/PU 70D (굵은 스판사)-딩하오 | 에리 요꼬 꿀렁거림 | X |  | W | N | WR | Lv 1 | Lv 2
25FW | 우븐 | 무브 | 무브비나 | 3FJPB0254 | DOONLY | OPRAH | 100% Nylon | None | 140 | POLY(KS) 14GG, 2X1, KS 40/2'S 2H + 4075TOP2H | 에리 요꼬씸 퍼커링 | X |  | W | N | ST | Lv 1 | Lv 2
25FW | 데님 | SHUNTEX | SHUNTEX | 3ADKV0254 | QA808V8-11 |  | 99% Cotton, 1% Spandex | Desizing | 12.6 | 100% Cotton | 카라 놓임 불량 | O | 몸판 - 카라 원단 다름 | D | CX | ST | Lv 3 | Lv 1 | D-CX-ST-Lv 3-Lv 1 | COL | COTTON | COL-COTTON | ⚠️ [강도 불일치] 코튼계열-면카라: 형태 유지력 및 꺾임선 점검
26SS | 우븐 | 나디아 | VNC | 3AWJV0363 | DOONLY | MILKY | 100% Nylon | X | 90 | 정보없음 | 배색연결부위 퍼커링 | X |  | W | N | ST | Lv 1 | Lv 2
26SS | 데님 | SHUNTEX | SHUNTEX | 3ADKV0261 | ADVANCE DENIM | QE499V8-2 | 100% Cotton | Desizing | 9.3(OZ) | 5.VINTAGE EFFECT VEGAN LEATHER FOR COLLA ? | 카라 놓임 불량 | O | 몸판 - 카라 원단 다름 + 워싱 | D | C | ST | Lv 1 | Lv 5 | D-C-ST-Lv 1-Lv 5 | COL | LEATHER | COL-LEATHER | ⚠️ [카라 고위험] 데님-레더/우레탄: 워싱 시 극심한 축률 차이 및 표면 손상 주의
26SS | 데님 | SHUNTEX | SHUNTEX | 3ADKV0261 | ADVANCE DENIM | QE499V8-2 | 100% Cotton | Desizing | 9.3(OZ) | 5.VINTAGE EFFECT VEGAN LEATHER FOR COLLA ? | 카라 놓임 불량 | O | 몸판 - 카라 원단 다름 + 워싱 | D | C | ST | Lv 1 | Lv 5 | D-C-ST-Lv 1-Lv 5 | COL | LEATHER | COL-LEATHER | ⚠️ [카라 고위험] 데님-레더/우레탄: 워싱 시 극심한 축률 차이 및 표면 손상 주의

## 소재x아트웍기법
SEASON | FABRIC TYPE | VENDOR | FACTORY | MAIN.NO | 원단 업체명 | 원단명 | 혼용률 | 후가공 | 중량 | 아트웍 종류 | ISSUE | 조합문제 | REMARK | 타입 | 혼용율 | 후가공 | 스트레치 | 중량 | 원단 코드 | 대분류 | 소분류 | 아트웍코드 | 알람 메시지
25SS | 다이마루 | ESQUEL | ESQUEL | 3ATSX0553 | ESQUEL | CINDY | 75% Cotton, 25% Polyester | Soft Finish | 198 | DTP PRINT 27CM | 앞판 프린트 꿀렁거림 | X |  | K | CX | ST | Lv 1 | Lv 3 |  | PRINT | INK
25SS | 다이마루 | ESQUEL | ESQUEL | 3FTSX0253 | ESQUEL | GREENERY | 95% Cotton, 5% Spandex | Soft Finish | 220 | Heat transfer PRINT 21CM | 등판 프린트 꿀렁거림 | X |  | K | CX | ST | Lv 3 | Lv 3 |  | PRINT | FILM
25SS | 다이마루 | 노브랜드 | SUNGARMENT | 3ATSE0253 | JIANANDA | DENVER | 65% Cotton, 35% Polyester | Enzyme Wash + Soft Cool + Quick Dry | 200 | 실리콘 조직감프린 + 실리콘 프린트 28CM | 앞판 프린트 꿀렁거림 | X |  | K | CX | AF | Lv 1 | Lv 3 |  | PRINT | INK
25FW | 우븐 | 나디아 | GORI | 3AWJB0254 | TAIHUA | SOPHIA_LAYER | 100% Polyester | WR + TPU Lamination | 180 | 투명 3M 다이렉트 프린트 39CM | 등판 프린트 꿀렁거림 | O |  | W | P | WP | Lv 1 | Lv 3 | P-WP-Lv 1-Lv 3 | PRINT | FILM | PRINT-FILM | ⚠️ [핸드필 저하] 대형 프린트 작업 부위 원단 뻣뻣해짐 및 터치감 확인
25FW | 우븐 | 원전 | 랑장 | 3FSKV0254 | 원전교역 | GINO | 90% Nylon, 10% Spandex | WR + Dobby | 172 | 볼륨직자수 2.5CM | 자수부위 원단 퍼커링 | O | 스판원단에 자수 침수 많음 | W | NX | WR | Lv 3 | Lv 3 | NX-WR-Lv 3-Lv 3 | EMB | HEAVY | EMB-HEAVY | ⚠️ [자수 퍼커링] 스판 원단 자수 침수 과다: 원단 우글거림 및 자수 부위 당김 확인
25FW | 우븐 | 포마트 | ANHTOAN | 3AWJB0154 | TAIHUA | SOPHIA_LAYER | 100% Polyester | WR + TPU Lamination | 180 | 볼륨1T + 새틴직자수 + 러닝스티치 6CM | 자수부위 원단 퍼커링 | O | 볼륨자수 | W | P | WP | Lv 1 | Lv 3 | P-WP-Lv 1-Lv 3 | EMB | HEAVY | EMB-HEAVY | ⚠️ [원단 데미지] 초경량 원단 대비 자수 밀도 과다: 원단 찢어짐 및 처짐 확인
26SS | 다이마루 | ESQUEL | ESQUEL | 3AMTV1861 | ESQUEL | MAYA | 81% Cotton, 19% Polyester(Sorona) | Soft Finish | 330 | Inside fabric edge EMB 36CM | 자수부분 원단 빠짐 | O | 자수 테두티 두께 | K | CS | ST | Lv 2 | Lv 4 | CS-ST-Lv 2-Lv 4 | EMB | LIGHT | EMB-LIGHT | ⚠️ [자수 퍼커링] 스판 원단 자수 침수 과다: 원단 우글거림 및 자수 부위 당김 확인
26SS | 다이마루 | 팬코 | 꽝남 | 3AMTQ0161 | PANKO | MATE | 72% Cotton, 28% Polyester | Enzyme + Tenter | 350 | EMB 6CM | 앞판 자수 원단 밀림 | X |  | K | CX | AF | Lv 1 | Lv 4 |  | EMB | LIGHT
26SS | 우븐 | 기도 | KIDO | 3AWJB0361 | TAIHUA | SOPHIA_LAYER | 100% Polyester | WR + TPU Lamination | 180 | Reflective PRINT 39CM | 등판 프린트 꿀렁거림 | X |  | W | P | WP | Lv 1 | Lv 3 |  | PRINT | FILM
26SS | 우븐 | 기도 | YANGON | 3AWJB0361 | TAIHUA | SOPHIA_LAYER | 100% Polyester | WR + TPU Lamination | 180 | Reflective PRINT 39CM | 등판 프린트 꿀렁거림 | X |  | W | P | WP | Lv 1 | Lv 3 |  | PRINT | FILM
26SS | 우븐 | 원전 | 인도마트라 | 3AWJB0661 | JUSTSUN | MAGGY_BIG_DTP | 95% Nylon, 5% Spandex | Piece Dyed | 120 | Chain Stitch Embroidery 5CM | 앞판 자수 부위 원단 우글거림 | O | 원단 대비 자수 침수 많음 | W | NX | ST | Lv 3 | Lv 2 | NX-ST-Lv 3-Lv 2 | EMB | LIGHT | EMB-LIGHT | ⚠️ [자수 퍼커링] 스판 원단 자수 침수 과다: 원단 우글거림 및 자수 부위 당김 확인

## 고어텍스원단
SEASON | FABRIC TYPE | VENDOR | FACTORY | MAIN.NO | 원단 업체명 | 원단명 | 혼용률 | 후가공 | 중량 | ISSUE | 조합문제 | REMARK | 타입 | 혼용율 | 후가공 | 스트레치 | 중량 | 원단 코드
25FW | 우븐 | 기도 | 기도양곤 | 3FWJB9054 | GORETEX | GORE_WIND | 100% Polyester(Recycle) | 2-Layer | 92 | 전부위 퍼커링/핫멜팅 버블 |  |  | W | P | WP | Lv 1 | Lv 2
25FW | 우븐 | 기도 | 기도양곤 | 3AWJB9154 | GORETEX | GORE_WIND | 100% Polyester(Recycle) | 2-Layer | 92 | 전부위 퍼커링/핫멜팅 버블 |  |  | W | P | WP | Lv 1 | Lv 2
25FW | 우븐 | 니디아 | VNC | 3AWJB9054 | GORETEX | GORE_WIND | 100% Polyester(Recycle) | 2-Layer | 92 | 전부위 퍼커링/핫멜팅 버블 |  |  | W | P | WP | Lv 1 | Lv 2
25FW | 우븐 | 니디아 | VNC | 3AWJB9354 | GORETEX | GORE_WIND | 100% Polyester(Recycle) | 2-Layer | 92 | 전부위 퍼커링 |  |  | W | P | WP | Lv 1 | Lv 2
26SS | 우븐 | 기도 | 기도양곤 | 3AWJB9161 | (주)고어코리아 | GORE_STORM_GORETEX | 100% Polyester (75D) | 2LAYER | 121 | 앞요크 1/4"ST 퍼커링 |  |  | W | P | WP | Lv 1 | Lv 2

## 기타
SEASON | VENDOR | FACTORY | MAIN.NO | 원단명 | 업체명 | 혼용률 | 중량 | 후가공 | ISSUE | REMARK
25SS | ESQUEL | ESQUEL | 3ATSX0453 | [5 empty] | 원단필링/보플
25SS | 약진 | 약진베트남 | 3ATOB0153 | [5 empty] | 원단 올뭉침
25SS | 약진 | 약진베트남 | 3FTKB0253 | [5 empty] | 원단 필링
25SS | 약진 | 약진베트남 | 3APTB1553 | [5 empty] | 원단 필링
25SS | 이토추 |  | 3AJPV0651 | [5 empty] | 카라 원단 필링
25SS | 한솔 |  | 3FOPV0353 | [5 empty] | 요꼬 필링
25FW | 무브 | 무브비나 | 3FDJB4056 | [5 empty] | 원단 스크래치
25FW | 팬코 | 꽝남 | 3FHDB0556 | [5 empty] | 원단 필링
25FW | 노브랜드 | PUKU | 3AMTB0154 | [5 empty] | 원단 필링
25FW | 니디아 | BEEAHN | 3AWJM0154 | [5 empty] | 원단 올뜯김(자카드)
26SS | 이토추 | LOTO | 3AJPV2161 | [5 empty] | 원단 덴싱
26SS | 이토추 | LOTO | 3AJPV0161 | [5 empty] | 퍼커링 심함

## 원단구분
[기본] 조직
값 | 설명
W | 우븐
K | 니트
S | 스웨터
D | 데님
[기본] 혼용률
섹션 | 그룹명 | 해당 소재 (예시) | 특징 | 태그
C | Pure Natural | 100% Cotton, Cotton/Modal | 순수 천연 소재 | #천연소재, #수축리스크, #이염주의
CS | Cotton / Sorona | C/Sorona (89/11, 83/17) | 친환경/형태안정 면 | #친환경, #형태안정, #면혼방
CX | Cotton Mixed | C70P30, C/P/Span, C/R/Span | 면 위주의 혼방 소재 | #면혼방, #범용소재, #이염주의
N | 100% Nylon | 100% Nylon (Recycle 포함) | 순수 나일론 | #합섬100, #열취약, #고밀도
NX | Nylon Stretch | N/Span, N/PU (신축성 위주) | 활동성 기능 소재 | #활동성, #신축속성, #열취약
P | 100% Polyester | 100% Polyester (Recycle 포함) | 순수 폴리에스터 | #합섬100, #승화이염, #내구성
S | Specialty | 100% PU, Wool Mixed, Rayon | 특수 가공 및 기타 | #특수소재, #별도관리, #혼합속성
[사양] WEIGHT (원단 중량 등급)
단위: g/m² 기준. 아이템별 중량 구간이 상이하므로 아이템 특성 고려 필요.
등급 | 명칭 | [사양 1] 데니어 (우븐/합섬) | [사양 2] 중량 (니트/면/팬츠) | 특징 | 태그
Lv 1 | Ultra Light | ~20D | ~80g | 초경량 다운 점퍼 겉감, 극박직물 | #초경량, #박지, #하중취약, #미어짐
Lv 2 | Light | 21~40D | 80~160g | 일반 바람막이(WJ), 가벼운 셔츠용 우븐 | #경량, #얇음, #일반우븐
Lv 3 | Standard | 41~75D | 160~260g | 기본 반팔 티셔츠(TS), 표준 두께의 우븐 | #표준, #적정밀도, #안정적
Lv 4 | Thick | 76~150D | 260~360g | 맨투맨(MT), 후드, 일반적인 팬츠(PT)용 원단 | #두꺼움, #고시감, #단차주의
Lv 5 | Heavy | 151D+ | 360g+ | 헤비 스웨트, 고중량 데님, 두꺼운 아우터용 | #고중량, #헤비, #침절주의
[공정] 후가공
코드 | 그룹명 | 해당 후가공 (상세 예시) | 원단 성격 설명 | 태그
WP | Water Proof | 2-Layer, 3-Layer, TPU/PU Lamination | 방수 및 투습 기능을 위한 필름 접착 및 코팅 소재 | #방수, #라미네이션, #접착방해, #박리위험
WR | Water Repellent | WR, DWR, Cire, PA Coating, Face Cire | 물방울을 튕겨내는 발수 가공 및 광택(시레) 처리 소재 | #발수, #시레, #접착력저하, #표면미끄러움
AF | Appearance | Bio-Polish, Enzyme, Peach, Brushed, Tumble | 촉감을 부드럽게 하거나 표면 기모, 워싱 효과를 준 소재 | #외관개선, #표면변화, #워싱/기모
FN | Functional | UV, Quick Dry, Wicking, Hydrolysis Resistant | 차단, 속건, 흡습 등 눈에 보이지 않는 기능성을 부여한 소재 | #기능성, #보이지않는가공, #화학반응
ST | Standard | Tenter, Compact, Soft Finish, None(X) | 형태 안정화(텐터) 외에 별도의 기능성 가공이 없는 기본 소재 | #기본, #가공없음, #표준물성
[기능] 스트레치 유무
값 (Value) | 명칭 (Title) | 기준 (Technical Standard) | 설명 (Technical Description)
Lv 1 | Non-Stretch | [혼용율] 스판 0% + [스트레치] 無 | 일반 코튼 우븐, 옥스포드 셔츠, 생지 데님
Lv 2 | Natural / Knit | [혼용율] 스판 0% + [스트레치] 有 (또는 구조적 신축) | 플리스, 저지(T셔츠), T400/PBT 원사 원단
Lv 3 | Comfort | [혼용율] 스판 2~5% + [스트레치] 有 | 일반적인 치노 팬츠, 슬랙스, 스트레치 셔츠
Lv 4 | High-Stretch | [혼용율] 스판 6~11% + [스트레치] 有 | 액티브 웨어, 등산복, 고신축 팬츠
Lv 5 | Super / 4-Way | [혼용율] 스판 12%↑ + [스트레치] 有 | 레깅스, 컴프레션 웨어, 수영복
[물성] GU (광택)
등급 | 명칭 | 기준 (광도) | 특징 | MLB 도메인
Lv 1 | Matt | 0~8 | 완전 무광, 드라이 텍스처 중심 | 스포티브/웰니스/아웃도어/데일리
Lv 2 | Semi Matt | 8~18 | 자연스러운 무광 (매트/글로시 사이, 제일 베이직) | 스포티브/웰니스/아웃도어/데일리/스트릿
Lv 3 | Semi Glossy | 18~35 | 은은한 반광 (패션성과 기능성 밸런스) | 스포티브/웰니스/고프코어/스트릿
Lv 4 | Glossy | 35~55 | 뚜렷한 광택 | 스포티브/스트릿/고프코어
Lv 5 | High Glossy | 55+ | 강한 유광, 메탈릭 | 스포티브/스트릿/고프코어
[물성] RA (텍스처 거칠기)
등급 | 명칭 | 기준 (Ra 수치) | 특징 | MLB 도메인
Lv 1 | Micro-Plain | 0.1~0.8 | 완전 플레인, 거의 요철 없는 매끈 표면 / 기능성 위주 실키 터치 | 스포티브/웰니스/아웃도어/데일리
Lv 2 | Soft-Texture | 0.8~2.0 | 은은한 조직감 + 부드러운 표면 / 데일리·웰니스 믹스에 최적화 | 스포티브/웰니스/아웃도어/데일리
Lv 3 | Mid-Texture | 2.0~5.0 | 일반 요철감 / 기능성 + 아웃도어 동시 구현 | 스포티브/웰니스/아웃도어/데일리
Lv 4 | High-Texture | 5.0~12 | 내추럴 와샤, 크링클·와샤 텍스처 / 고프코어에 적합 | 스트릿/고프코어
Lv 5 | Ultra-Texture | 12+ | 헤비 와샤, 거친 조직, 하드 크링클 / 빈티지·고프코어 | 스트릿/고프코어
[사양] DENIER (데니어 등급)
우븐/나일론/폴리 계열 겉감 기준. 니트·면사 계열은 별도 논의 필요.
등급 | 명칭 | 기준 | 특징
Lv 1 | Ultra Thin | ~20D | 매우 얇음 / 초경량 / 소프트 / 미세한 터치
Lv 2 | Thin | 21~40D | 균형 잡힘 / 경량+내구 적절
Lv 3 | Standard | 41~75D | 내구성↑ / 약간 바스락 / 구조감
Lv 4 | Thick | 76~150D | 고시감 / 강한 조직감
Lv 5 | Ultra Thick | 151D+ | 매우 두꺼움 / 강력한 내마모성

## 지퍼 구분
지퍼 구분 기준
지퍼 코드 (Label) | 소재 | 규격 | 타입 | 핵심 태그 (리스크 판정용)
VS-#3-CE | VS | #3 | CE | #플라스틱 #표준
VS-#3-OE | VS | #3 | OE | #플라스틱 #표준
VS-#5-CE | VS | #5 | CE | #플라스틱 #중량
VS-#5-OE | VS | #5 | OE | #플라스틱 #중량
VS-#5-2WAY | VS | #5 | 2WAY | #플라스틱 #중량 #양방향
NY-#3-CE | NY | #3 | CE | #유연함 #박지적합
NY-#3-OE | NY | #3 | OE | #유연함 #박지적합
NY-#5-CE | NY | #5 | CE | #유연함 #표준
NY-#5-OE | NY | #5 | OE | #유연함 #표준
NY-#5-2WAY | NY | #5 | 2WAY | #유연함 #양방향
NYWR-#3-CE | NYWR | #3 | CE | #기능성 #발수 #코팅주의
NYWR-#3-OE | NYWR | #3 | OE | #기능성 #발수 #코팅주의
NYWR-#5-CE | NYWR | #5 | CE | #기능성 #발수 #코팅주의
NYWR-#5-OE | NYWR | #5 | OE | #기능성 #발수 #코팅주의
NYWR-#5-2WAY | NYWR | #5 | 2WAY | #기능성 #발수 #양방향
VSWR-#3-CE | VSWR | #3 | CE | #기능성 #발수 #플라스틱
VSWR-#3-OE | VSWR | #3 | OE | #기능성 #발수 #플라스틱
VSWR-#5-OE | VSWR | #5 | OE | #기능성 #발수 #플라스틱
METAL-#3-CE | METAL | #3 | CE | #금속 #비신축 #고중량
METAL-#3-OE | METAL | #3 | OE | #금속 #비신축 #고중량
METAL-#5-CE | METAL | #5 | CE | #금속 #비신축 #헤비
METAL-#5-OE | METAL | #5 | OE | #금속 #비신축 #헤비
METAL-#5-2WAY | METAL | #5 | 2WAY | #금속 #비신축 #양방향
METALUX-#3-CE | METALUX | #3 | CE | #금속 #도금주의 #디자인
METALUX-#3-OE | METALUX | #3 | OE | #금속 #도금주의 #디자인
METALUX-#5-CE | METALUX | #5 | CE | #금속 #도금주의 #디자인
METALUX-#5-OE | METALUX | #5 | OE | #금속 #도금주의 #디자인
METALUX-#5-2WAY | METALUX | #5 | 2WAY | #금속 #도금주의 #양방향

## 아트웍구분
아트웍 구분 기준
대분류 (Category) | 소분류 (Sub-Category) | 대표 기법 (Keywords) | 분류 근거 (Logic)
PRINT (프린트) | FILM (필름) | 전사, Reflective, 3M, 컷팅전사 | 원단 위에 '붙이는' 방식 (열에 민감)
| INK (잉크) | DTP, 실리콘, 다이렉트, 졸 | 원단에 '스며들거나 쌓는' 방식 (갈라짐 민감)
EMB (자수) | HEAVY (헤비) | 볼륨, 1T, 패치, 입체직자수 | 바늘 수가 많고 두꺼움 (원단 손상 민감)
| LIGHT (라이트) | 새틴, 러닝, 체인, 스티치 | 바늘 수가 적고 평면적임 (비침/묻힘 민감)

## 디테일구분
DETAIL (세부 기획 특성)
아이템별 추가 세부 속성 컬럼. 사용 방식이 아이템마다 상이함.
[그룹 1] 소매 |  | 봉제 구조 구분 기준
값 | 설명 | 대분류 (L) | 소분류 (N) | 최종 코드 | 원본 데이터 키워드 예시
SS | Short Sleeve (반소매) | ST (Stitch) | QTR | ST-QTR | 1/4" 스티치, 더블 스티치
LS | Long Sleeve (긴소매) |  | SGL | ST-SGL | 1/16" 스티치, 싱글 스티치
|  |  | FL | ST-FL | 가이루빠, 오드람프, 플랫록
[그룹 2] 넥/카라 타입 |  |  | BLD | ST-BLD | 수소 스티치, 블라인드 스티치
값 | 설명 | NK (Neck) | SELF | NK-SELF | 재원단 카라, 에리
라운드 | 라운드 넥 |  | BND | NK-BND | 바인딩, 헤링본 테잎, 넥테잎
반집업 | 하프 집업 |  | PIP | NK-PIP | 파이핑, 랍바 처리
후드 | 후드 넥 | PKT (Pocket) | CGO | PKT-CGO | 카고 포켓, 입체 포켓, 벨로우즈
스탠드넥 | 스탠드 넥 |  | WLT | PKT-WLT | 구찌 포켓, 웰트, 립 주머니
ZIP-UP / Y | 집업/Y넥 (KC) |  | FLP | PKT-FLP | 후다, 플랩 포켓
오프숄더 | 오프숄더 넥 |  | OUT | PKT-OUT | 패치 포켓, 아웃 포켓, 사이드 포켓
오픈카라 | 오픈카라 넥 | DTL (Detail) | YOKE | DTL-YOKE | 뒷요크, 어깨 요크
카라 | 카라 넥 |  | RGL | DTL-RGL | 라글란, 나그랑 절개
브이넥 | V넥 |  | PLK | DTL-PLK | 플라켓, 뎅고, 앞립
|  |  | CUT | DTL-CUT | 가로절개, 세로절개, 프린세스 라인
[그룹 3] 패치 포켓 유무 |  | ADH (Adhesive) | SEA | ADH-SEA | 심실링, 방수 테이핑
값 | 설명 |  | WLD | ADH-WLD | 웰딩, 고주파 접착, 핫멜트
논카고 | 카고 포켓 없음 | ETC (Etc) | BTN | ETC-BTN | 단추, 스냅, 아일렛
카고 | 카고 포켓 있음 |  | WTP | ETC-WTP | 와끼 테잎, 브랜드 테잎

## 부자재구분
부자재 분류코드 - 대분류
대분류 (Category) | 코드 | 분류 정의 | 포함되는 부자재 예시
편직/밴드류 | RIB | 원단처럼 짜여진 신축성 부속 | 요꼬(YOKO), 시보리, 자카드 밴드, 고무줄(Elastic)
결합/여밈류 | FST | 옷을 여미는 하드웨어 (Fastener) | 지퍼(ZIP), 스냅(SNP), 단추(BTN), 훅
테이프/끈류 | TRM | 선(Line) 형태의 장식/보강재 | 테이프, 스트링(String), 파이핑, 라벨 테잎
접착/가공류 | ADH | 열이나 본드로 붙이는 부속 | 심실링(SEA), 전사(Transfer), 테이프 접착
기타 부속 | ACC | 형태 유지를 돕거나 로고류 | 스토퍼(Stopper), 딩하오, 와펜, 고무 패치
부자재 분류코드 - 소분류
대분류 (Category) | 소분류 (Sub-Category) | 코드 (Code) | 주요 항목 (Items)
RIB (편직/밴드류) | 밴드 | EBD | 자카드 밴드, 고무줄, 마이크로 폴리 밴드
| 요꼬 | YOKO | 1*1 요꼬, 실리콘 가공 요꼬, 립(RIB)
FST (여밈/결합류) | 지퍼 | ZIP | 뎅고지퍼, 메탈/비슬론 지퍼, 풀러
| 스냅 | SNP | 금속 스냅, 플라스틱 스냅, 링스냅
| 단추 | BTN | 넛트/폴리 단추, 고무 단추
TRM (테이프/끈류) | 테이프 | TAP | 와끼 테잎, 3M 반사 테잎, 바인딩
| 스트링 | STR | 고무 스트링, 면 스트링, 팁(Tip) 처리
| 파이핑 | PIP | 파이핑, 코드 파이핑
ADH (접착/가공류) | 심실링 | SEA | 심실링 테이프, 웰딩 테이프
ACC (기타/장식류) | 기능부속 | FNC | 스토퍼, 코드락, 딩하오(세트)
| 라벨/와펜 | LBL | 메인/케어라벨, 전사, 고무 와펜

## 워싱구분
WASHED (워싱)
1. 워싱 없음 / 비해당
명칭 | 특징 | 태그
X | 워싱 없음 / 비해당 (의류 제외 아이템 포함 전체) | #워싱없음, #출고상태유지
O | 워싱 있음 | #후워싱있음, #부자재데미지, #수축매칭
2. Woven/데님 기준 (Lv1~5)
등급 | 명칭 | 특징
Lv 1 | Normal(Raw) Wash | 기본 워싱, 원단 그대로에 가까운 세탁
Lv 2 | Mid Wash(Bleach) | 중간 블리치, 약한 탈색
Lv 3 | Garment Dyeing | 가먼트 다잉, 염색 후 세탁으로 자연스러운 색감
Lv 4 | Heavy Wash(PP+Brush) | PP+브러싱, 강한 워싱
Lv 5 | Vintage Wash(PP+Brush+Damage) | 데미지 포함, 최고 강도 빈티지
3. Vintage Indigo 기준 (VI-Lv1~3)
등급 | 명칭 | 특징
VI-Lv1 | Vintage Indigo Light | 연한 인디고, 약한 페이드 — 자연스러운 청물
VI-Lv2 | Vintage Indigo Mid | 중간 인디고, 페이드+브러싱
VI-Lv3 | Vintage Indigo Heavy | 강한 워싱, 페이드+데미지 포함

## 경고알람기준
지퍼 코드 알람 메시지 설정 기준
코드 분류 (조합 조건) | 리스크 명칭 | 사고 발생 원리 (Mechanism) | 시스템 알람 메시지 | 체크포인트 (Checklist)
(NX/CX/ST/P) + (METAL/VS/NY) | 지퍼 꿀렁임 | 신축성이 크거나 묵직한 원단과 지퍼의 물성 차이로 인해, 봉제 후 또는 세탁 후 지퍼 라인이 우글거리는 웨이빙(꿀렁임) 현상 발생 | ⚠️ [지퍼 꿀렁임 주의] 신축 원단+지퍼: 꿀렁임 및 이새 몰림 위험 | 지퍼 테이프 텐션 조절, 지퍼 부위 비신축 테이프(실크 심지 등) 보강 상태 및 봉제 이새(Ease) 분량 확인
Lv 1 + (METAL/VS/NY) | 원단 미어짐 | 초경량(Lv 1) 박지 원단이 지퍼의 무게(하중)를 견디지 못해 봉제선이 처지거나 원단이 미어지는(Seam Slip) 현상 발생 | ⚠️ [원단 미어짐 주의] 초경량 원단: 지퍼 무게에 의한 처짐 및 미어짐 주의 | 지퍼 부착 부위 1인치 폭 이상의 실크 심지 보강 필수, #3호 이하의 경량 지퍼 사양 권장
(D/Indigo) + VS | 이염 | 인디고(Indigo) 데님 워싱 시 원단의 염료가 플라스틱 소재인 비슬론(VS) 이빨이나 테이프에 침착되어 변색 유발 | ⚠️ [이염 주의] 인디고 워싱 시 지퍼 이빨 이염 확인 | 지퍼 이빨 이염 방지 코팅 여부 확인 및 본 작업 투입 전 반드시 워싱 테스트(Washing Test) 실시
WP + Non-WR | 기능성 매칭 | 원단은 방수(WP) 기능이 있으나 지퍼가 비방수(일반)인 경우, 지퍼 이빨 사이로 물이 스며들어 제품 전체의 기능성 저하 | ⚠️ [기능성 매칭] 방수 원단+일반 지퍼 사용(발수 확인 필수) | 지퍼 테이프 발수 처리 상태 확인, 필요시 WR(Water Resistant) 지퍼 교체 또는 지퍼 덮개(Flap) 구조 검토
봉제 코드 알람 메시지 설정 기준
코드 분류 (조합) | 리스크 명칭 | 사고 발생 원리 | 시스템 알람 메시지 | 체크포인트 (Checklist)
WP / ZIP, SNP | 코팅-금속 오염 | 코팅면과 금속 부자재의 화학 반응으로 인한 표면 박리 및 오염 | ⚠️ [오염 및 벗겨짐 주의] 코팅 원단-금속 부자재 오염 및 박리 위험 확인 | 금속 도금 상태 및 코팅면 이염 테스트 확인
Lv 1 / ZIP, SNP, STR | 초경량 하중 경고 | 얇은 원단이 무거운 금속/스트링 무게를 견디지 못해 처짐 및 미어짐 | ⚠️ [하중 경고] 초경량 원단 내 금속 부자재 사용 시 처짐/미어짐 위험 | 부자재 하단 보강 심지 면적 확대 및 원단 신축성 체크
W / TAP, PIP | 우븐-테이프 축률 | 우븐 몸판과 비신축 테이프 간 세탁 축률 차이로 봉제선 꼬임 발생 | ⚠️ [축률 주의] 우븐-테이프/파이핑: 축률 편차에 의한 봉제선 꼬임 확인 | 테이프 사전 수축 처리 및 몸판 축률 매칭 테스트
NX / FNC | 고신축-접착 꿀렁임 | 고신축 원단에 기능 부속(3M 등) 접착 시 형태 왜곡 및 꿀렁임 발생 | ⚠️ [구조 주의] 고신축 원단-기능부속: 접착 부위 꿀렁임 점검 | 접착 부위 보강 필름 사용 및 압착 온도 최적화 확인
P / FNC, STR | 폴리 승화 이염 | 폴리 원단 염료가 고온/마찰로 인해 라벨/팁 등 부자재로 이동 | ⚠️ [이염 주의] 폴리 원단-부자재: 승화 이염 및 표면 오염 확인 | 승화 이염 방지 처리 및 부자재 고온 변색 테스트
Lv 4-5 / TAP, PIP | 신축 차이 파동 | 고신축 몸판과 비신축 부자재 간의 텐션 차이로 봉제선 파동 발생 | ⚠️ [물성 주의] 고신축 원단-비신축 부자재 간 신축 차이 파동 위험 | 커브 구간 이새 배분 및 테이프 유연성 점검
WP / SEA | 심실링 변형 | 코팅면 열 압착 시 원단 수축 또는 외관 변형(자국) 발생 | ⚠️ [공정 주의] 코팅 원단-심실링 작업: 원단 수축 및 외관 변형 확인 | 원단 내열 온도 확인 및 롤러 압력/속도 최적화
RIB, YOKO / NK | 넥/에리 안착 불량 | 몸판과 립/요꼬의 물성 불일치로 넥 라인이 들뜨거나 꿀렁임 | ⚠️ [외관 불량] 몸판-요꼬 중량/퀄리티 불일치: 넥 꿀렁임 점검 | 몸판-립 간 편직 밀도 밸런스 및 안착 샘플 확인
부자재 코드 알람 메시지 설정 기준
코드 분류 (T열 + W열) | 리스크 명칭 | 사고 발생 원리 (Mechanism) | 시스템 알람 메시지 | 체크포인트 (Checklist)
WP + ZIP/SNP | 오염 및 벗겨짐 | 금속 가공유/도금 성분이 코팅막(WP)과 반응하여 오염 및 접착력 저하 유발 | ⚠️ [오염 및 벗겨짐 주의] 코팅 원단-금속 부자재 오염 및 박리 위험 확인 | 부자재 가공유 세척 상태 확인 및 코팅면 이염/박리 테스트
Lv 1 + ZIP/SNP | 하중 경고 | 초경량 원단(Lv 1)이 금속 무게를 견디지 못해 부착 부위 처짐 또는 미어짐 발생 | ⚠️ [하중 경고] 초경량 원단 내 금속 부자재 사용 시 처짐/미어짐 위험 | 부착 부위 보강 심지 및 테이프 작업 상태 확인
W + TAP/PIP | 축률 주의 | 우븐 몸판과 테이프/파이핑 간의 축률 차이로 인해 봉제 부위 뒤틀림 발생 | ⚠️ [축률 주의] 우븐-테이프/파이핑: 축률 편차에 의한 봉제선 꼬임 및 퍼커링 확인 | 원단/부자재 각각 선세탁 후 축률 대조 및 테이프 장력 최소화
Lv 4/5 + TAP/PIP | 물성 주의 | 고신축 원단(Lv 4/5)과 비신축 테이프 간의 신축 차이로 인한 파동 발생 | ⚠️ [물성 주의] 고신축 원단-비신축 부자재 간 신축 차이로 인한 파동 위험 | 테이프 텐션 조절 및 스트레치 전용 자재 사용 여부 점검
WP + SEA | 공정 주의 | 방수 필름(WP)과 심실링 테이프 접착 시 열에 의한 자국 및 원단 수축 발생 | ⚠️ [공정 주의] 코팅 원단-심실링 작업: 원단 수축 및 외관 변형 확인 | 심실링 온도/속도 테스트 및 메인 전 수축률 편차 최종 대조
EBD + PIP/BND | 복합 파동 | 곡선 부위의 밴드와 파이핑 중첩으로 인해 봉제선이 설계된 곡률을 벗어나 꿀렁임 | ⚠️ [구조 주의] 곡선 부위 강한 밴드 삽입 시 봉제선 꿀렁임 발생 확인 | 곡선 부위 이세(Ease) 및 밴드 분량 조절 확인
YOKO + NK-SELF | 안착 불량 | 재원단과 요꼬 중첩 부위의 두께 과다로 인해 카라 안착감이 저하되고 형태 왜곡 | ⚠️ [안착 주의] 카라 부위 부자재 겹침에 따른 안착 불량 및 형태 유지 점검 | 카라 꺾임선(Roll line) 프레스 상태 및 시접 제거 점검
NK + Lv 4/5 | 외관 불량 | 고신축 원단 봉제 장력에 의해 넥 라인이 우글거리거나 뒤집히는 현상 발생 | ⚠️ [외관 불량] 고신축 소재: 넥 라인 늘어남 방지 공정 확인 | 넥 안착 상태 및 밴드 당김 정도 점검
RIB / YOKO | 외관 불량 | 몸판 원단과 요꼬 부속 간의 중량/밀도 불일치로 인한 꿀렁임 발생 | ⚠️ [외관 불량] 몸판-요꼬 중량/퀄리티 불일치: 넥 꿀렁임 점검 | 요꼬 사양(GG/합수) 재검토 및 연결 부위 패턴 이새량 조정
Lv 1 + STR | 중량 격차 | 초경량 원단(Lv 1) 대비 스트링 팁이나 끈의 하중으로 부착 부위 처짐 발생 | ⚠️ [중량 격차] 초경량 원단-스트링: 부자재 무게에 의한 원단 처짐 및 미어짐 확인 | 스트링 팁 경량화 및 부착 부위 안쪽 보강 테이프/심지 작업
ST + Lv 5 | 봉제 부하 | 고중량 원단 통과 시 바늘 저항으로 인한 실 끊김 및 땀수 건너뜀 발생 | ⚠️ [봉제 부하] 고중량/고신축: 스티치 땀수 및 바늘 열 발생 주의 | 가이루빠 필링 및 스티치 자글거림 확인
P + FNC/STR | 이염 주의 | 폴리 원단의 분산염료가 고온/고습 환경에서 팁(Tip)이나 부자재로 전이됨 | ⚠️ [이염 주의] 폴리 원단-부자재(팁/라벨): 승화 이염 및 표면 오염 확인 | 부자재 이염 테스트(40~60°C/48h) 및 저온 승화 방지 처리 확인
NX + FNC | 구조 주의 | 고신축 원단(NX)에 딱딱한 기능부속(3M, 실리콘) 부착 시 신축 편차로 꿀렁임 | ⚠️ [구조 주의] 고신축 원단-기능부속(3M/실리콘): 접착 부위 꿀렁임 및 퍼커링 점검 | 부착 부위 장력 최소화 및 신축성 보조 심지 사용 여부 확인
소재 물성 코드 알람 메시지 설정 기준
조합 조건 (T열 + W열) | 리스크/가이드 명칭 | 사고 발생 원리 및 대응 (Mechanism) | 시스템 알람 메시지 | 체크포인트 (Checklist)
NYLON(T) + LEATHER(W) | 물성 상성 주의 | 유연한 나일론과 강직한 레더의 결합부 안착 불량 및 워싱 시 형태 왜곡 위험 | ⚠️ [물성 상성] 나일론-레더: 안착 불량 위험 (패턴 여유 및 고온 스팀 안착 확인) | 레더 부위 패턴 이세(Ease) 및 벌키함 제어 상태 확인
NYLON(T) + POLY(W) | 축률 관리(이염방지) | [전문가 선택] 이염 방지를 위한 폴리 배색 사용 시, 소재 간 수축 온도차에 의한 퍼커링만 관리 | ✅ [축률 관리] 이염 방지용 폴리 배색: 몸판과의 수축률 편차만 최종 확인 | 소재별 100℃/120℃ 수축 테스트 결과 대조 및 봉제 텐션 조정
W/P(T) + COTTON(W) | 강도 불일치 | 화섬/울의 탄성과 면의 비탄성이 충돌하여 꺾임선이나 끝단이 무너지는 현상 | ⚠️ [강도 불일치] 화섬/울-면: 소재 강도 차이에 의한 형태 유지력 점검 | 카라/앞립 심지 보강 및 프레스 후 형태 복원력 확인
WOVEN(T) + RIB/KNIT(W) | 신축 단차 | 우븐의 고정력과 리브의 신축성이 충돌하여 연결 부위가 꿀렁이거나 옷이 당겨짐 | ⚠️ [신축 단차] 우븐-요꼬/니트: 신축 차이에 의한 꿀렁임 및 당김 주의 | 리브 부착 시 장력 조절 및 스팀 후 봉제선 파동 여부 확인
Lv 1(T) + HEAVY(W) | 중량 격차 | 초경량 원단이 무거운 배색(레더 등)의 하중을 견디지 못해 연결부가 미어짐 | ⚠️ [중량 격차] 초경량 몸판 대비 배색 무거움: 연결부 처짐 및 미어짐 위험 | 보강 테이프 작업 및 하중 집중 부위 바택(Bar-tack) 점검
CX / C + ETC | 물성 상성 주의 | 신축 있는 면 몸판과 강직한 우레탄(ETC) 카라의 강도 차이로 카라 끝이 들뜨거나 안착 불량 발생 | ⚠️ [물성 상성] 코튼-우레탄(ETC): 카라 안착 불량 및 들뜸 위험 (패턴/심지 점검) | 카라 안착을 위한 패턴 여유량 확인 및 고온 프레스 시 원단 변형 체크
D + ETC | 카라 고위험 | 데님 워싱 시 우레탄 배색의 수축률이 원단과 달라 카라가 뒤틀리거나 코팅막이 손상됨 | ⚠️ [카라 고위험] 데님-우레탄(ETC): 워싱 시 안착 불량 및 표면 손상 주의 | 워싱 온도 및 시간 제한, 메인 전 반드시 워싱 샘플 안착 상태 확인
아트웍 코드 알람 메시지 설정 기준
코드 분류 (조합 조건) | 리스크 명칭 | 사고 발생 원리 (Mechanism) | 시스템 알람 메시지 | 체크포인트 (Checklist)
SIZE 39CM↑ / BIG | 핸드필 저하 | 대면적 잉크 경화로 원단 유연성이 차단되어 해당 부위가 판판하게 굳어 실루엣을 방해함 | ⚠️ [핸드필 저하] 대형 프린트 작업 부위 원단 뻣뻣해짐 및 터치감 확인 | 프린트 면적 대비 드레이프성 확인 및 후처리 유연제 공정 추가 검토
ST / NX + EMB | 자수 퍼커링 | [은지님 픽] 스판 원단의 신축성과 자수사의 고정력이 충돌하여 바늘 침수 부위가 우글거리거나 당겨짐 | ⚠️ [자수 퍼커링] 스판 원단 자수 침수 과다: 원단 우글거림 및 자수 부위 당김 확인 | 자수 심지(Backing) 사양 강화 및 침수 밀도 조정, 사전 퍼커링 테스트 필수
PRINT-FILM + N | 열변색 주의 | 고온 압착 시 나일론 염료가 필름 위로 배어 나오는 승화(Migration) 및 원단 수축 발생 | ⚠️ [열변색 주의] 나일론 원단 고온 압착 시 승화 이염 및 수축 테스트 필수 | 필름 압착 온도/시간 최적화 및 메인 전 승화 테스트 확인
PRINT-INK + Lv 3↑ | 프린트 크랙 | 원단 신장률 대비 잉크 인장 강도가 낮아 착용 시 원단이 늘어날 때 프린트 면이 갈라짐 | ⚠️ [프린트 크랙] 고신축 원단 신장 시 잉크 갈라짐 주의 (실리콘 잉크 권장) | 원단 최대 신장 시 잉크 갈라짐 테스트 및 신축 대응 잉크 선정
EMB-HEAVY + Lv 1 | 원단 데미지 | 얇은 원단이 고밀도 자수 바늘 구멍을 견디지 못하고 미어지거나 자수 무게로 외관이 처짐 | ⚠️ [원단 데미지] 초경량 원단 대비 자수 밀도 과다: 원단 찢어짐 및 처짐 확인 | 자수 침수(Stitch Count) 하향 조정 및 안감 보강 심지 사양 확인
EMB-LIGHT + Lv 5 | 자수 파묻힘 | [정정] 고밀도/두꺼운 원단 기모나 조직 사이에 낮은 밀도의 자수가 파묻혀 외관상 인지 불가 | ⚠️ [자수 파묻힘] 고중량 원단에 자수가 파묻힐 수 있음: 밀도 보완 및 외관 확인 | 자수 밀도(Density) 상향 및 수용성 심지(Topping) 사용 검토